## sheet1
담당 | [5 empty] | 제품사양 | [5 empty] | 측정값 | [12 empty] | 육안검사 | [6 empty] | 최종판정 | 비고
처리순번 | 날짜 | 시 | 분 | 검사자 | 반 | 생산호기_코드 | 생산호기 | 합지 LOT_NO | 가공 LOT_NO | 자재코드 | 품명 | 겹수 | 롤 | 지폭 | 절취간격 | 직경 | 감축직경 | 감축율 | 길이/매수 | 평량 | 파강 | 절취강도 | 두께평균 | 테일실강도 | 절취선상태 | 테일겹분리 | 이물질혼입 | 엠보싱상태 | 포장상태 | 냄새 | 형광검출
| MSRM_DATE | TIME_HOUR | TIME_MIN | wrk_name | WRK_CLASS |  | MACH_NM | LOT_NO_AA | LOT_NO_RA | MATNR | MATNR_NM | LAYER_CNT | ROLL_CNT | WIDTH | CUT_INT | DIAM | RED_DIAM | RED_RATE | LEN_CNT | BS_WGT | BREAK | CUT_STR | THK_AVG | TAIL_STR |  | CUT_LINE | TAIL_SPLT | CONTAM | EMBOSS | PACK_STS | SMELL | FLUORO | FNL_JDGM | RMK
1 | 2026-08-09 | 8 | 0 | 문종실 | 4 |  | 가공 3호기 | 260808C025 | FR26809301 | FRT-ADA0061B | 깨끗한나라 3겹 클린소프트 30m 30롤 | 3 | 30 | 96 | 114 | 126 | 122 | 3.17 | 30.2 | 14.31 | 3022 | 890 | 0.42 |  | 양호 | 합격 | 무 | 양호 | 양호 | 무 | 불검출 | 적합
1 | 2026-08-09 | 12 | 0 | 문종실 | 4 |  | 가공 3호기 | 260808C029 | FR26809301 | FRT-ADA0061B | 깨끗한나라 3겹 클린소프트 30m 30롤 | 3 | 30 | 96 | 114 | 126 |  |  | 30.2 | 14.57 | 2801 | 820 |  |  | 양호 | 합격 | 무 | 양호 | 양호 | 무 | 불검출 | 적합
1 | 2026-08-09 | 15 | 50 | 문종실 | 3 |  | 가공 3호기 | 260809C007 | FR26809301 | FRT-ADA0061B | 깨끗한나라 3겹 클린소프트 30m 30롤 | 3 | 30 | 96 | 114 | 125 | 121 | 3.2 | 30.1 | 13.93 | 3103 | 820 | 0.43 |  | 양호 | 합격 | 무 | 양호 | 양호 | 무 | 불검출 | 적합
1 | 2026-08-09 | 20 | 40 | 권혜림 | 3 |  | 가공 3호기 | 260809C011 | FR26809301 | FRT-ADA0061B | 깨끗한나라 3겹 클린소프트 30m 30롤 | 3 | 30 | 96 | 113 | 125 |  |  | 30.2 | 14.69 | 3157 | 1030 |  | 70 | 양호 | 합격 | 무 | 양호 | 양호 | 무 | 불검출 | 적합
1 | 2026-08-10 | 0 | 20 | 권혜림 | 1 |  | 가공 3호기 | 260809C017 | FR26809301 | FRT-ADA0061B | 깨끗한나라 3겹 클린소프트 30m 30롤 | 3 | 30 | 96 | 114 | 125 | 121 | 3.2 | 30.2 | 14.67 | 2954 | 970 | 0.45 |  | 양호 | 합격 | 무 | 양호 | 양호 | 무 | 불검출 | 적합