## QLT03
월 | 생산호기 | 날짜 | 검사자 | 반 | 시간 | 분 | 기준평량 | 지종 | 열1 | 자재코드 | 품명 | 적용 호기 | 겹수 | 지폭 | 평량 | 백색도 | 파열강도 | MD-1 | MD-2 | MD-3 | MD-4 | MD | CD | wet-cd | 흡수도 | 신장율 | 신1 | 신2 | 신3 | 신4 | 신장율2 | 두께 | 물풀링성 | 투기도 | 핀홀상태 | 반점상태 | 형광검출 | 판정 | 비고 | MD(3겹) | CD(3겹)
| MACH_NM | MSRM_DATE | MSRM_NM | WRK_CLASS | TIME_HOUR | TIME_MIN |  |  | LOT_NO | MATNR | MATNR_NM | MACH_NM_TRA |  | WIDTH | BS_WGT | WHITE | BURST |  |  |  |  | MD | CD | WET_CD | ABSORB | [5 empty] | ELONG | THICK | WET_SOLVE | AIR_PERM | PINHOLE | SPOT | FLUORO | FNL_JDGM | RMK
1월 | TAA03 | 2026-01-01 | 박용주 | 4 | 7 | 0 | 15.5 | 고지 | 260101B001 | HRT-Z030002 | 깨/나 (일반) 2P | TRA04 | 2 | 2930 | 15.62 | 78.7 | 14160 | 1140 | 1230 | 1300 | 1310 | 1245 | 370 |  | 38 |  | 11.07 | 13 | 15.12 | 15.08 |  | 0.224 |  |  | 양호 | 0개 |  | 합격
1월 | TAA03 | 2026-01-01 | 박용주 | 4 | 9 | 0 | 15.5 | 고지 | 260101B004 | HRT-Z030002 | 깨/나 (일반) 2P | TRA04 | 2 | 2930 | 15.48 | 79.2 | 13655 | 1230 | 1270 | 1280 | 1420 | 1300 | 430 |  | 38 |  | 13.12 | 12.52 | 12.73 | 15.38 |  | 0.219 |  |  | 양호 | 0개 |  | 합격
1월 | TAA03 | 2026-01-01 | 박용주 | 4 | 11 | 20 | 15.5 | 고지 | 260101B007 | HRT-Z030002 | 깨/나 (일반) 2P | TRA04 | 2 | 2930 | 15.76 | 79.6 | 14350 | 1260 | 1300 | 1160 | 1280 | 1250 | 440 |  | 40 |  | 12.64 | 13.7 | 11.41 | 12.56 |  | 0.212 |  |  | 양호 | 0개 |  | 합격
1월 | TAA03 | 2026-01-01 | 박용주 | 4 | 13 | 30 | 15.5 | 고지 | 260101B010 | HRT-Z030002 | 깨/나 (일반) 2P | TRA04 | 2 | 2930 | 16.09 | 80.4 | 17282 | 1590 | 1530 | 1550 | 1520 | 1547.5 | 520 |  | 38 |  | 14.02 | 14.24 | 13.53 | 13.81 |  | 0.216 |  |  | 양호 | 0개 |  | 합격
1월 | TAA03 | 2026-01-01 | 문종실 | 3 | 15 | 50 | 15.5 | 고지 | 260101B013 | HRT-Z030002 | 깨/나 (일반) 2P | TRA04 | 2 | 2930 | 15.81 | 80.5 | 16452 | 1410 | 1270 | 1460 | 1390 | 1382.5 | 500 |  | 39 |  | 15.1 | 12.1 | 14.98 | 14.01 |  | 0.217 |  |  | 양호 | 0개 |  | 합격
1월 | TAA04 | 2026-01-01 | 박용주 | 4 | 7 | 0 | 14.7 |  | 260101C001 | HRT-Z030002 | 시그니처 3P | TRA05 | 3 | 2950 | 14.65 | 87.3 | 13019 | 1380 | 1200 | 1320 |  | 1300 | 510 |  | 45 |  | 20.59 | 19.18 | 19.21 |  |  | 0.212 |  |  | 양호 | 0개 | 불검출 | 합격
1월 | TAA04 | 2026-01-01 | 박용주 | 4 | 9 | 40 | 14.7 |  | 260101C004 | HRT-Z030002 | 시그니처 3P | TRA05 | 3 | 2950 | 14.56 | 87.6 | 12445 | 1160 | 1250 | 1260 |  | 1223.333 | 510 |  | 49 |  | 17.86 | 19.99 | 19.25 |  |  | 0.214 |  |  | 양호 | 0개 | 불검출 | 합격
1월 | TAA04 | 2026-01-01 | 박용주 | 4 | 12 | 20 | 15.2 |  | 260101C008 | HRT-Z030002 | 데코 (일반) 3P | TRA03 | 3 | 2950 | 14.65 | 87.4 | 14693 | 1420 | 1670 | 1450 |  | 1513.333 | 530 |  | 46 |  | 19.25 | 21.71 | 19.18 |  |  | 0.214 |  |  | 양호 | 0개 | 불검출 | 합격
1월 | TAA04 | 2026-01-01 | 문종실 | 3 | 15 | 30 | 15.2 |  | 260101C012 | HRT-Z030002 | 데코 (일반) 3P | TRA03 | 3 | 2950 | 14.58 | 87.2 | 16142 | 1190 | 1150 | 1200 |  | 1180 | 480 |  | 45 |  | 18.61 | 16.8 | 17.52 |  |  | 0.217 |  |  | 양호 | 0개 | 불검출 | 합격
1월 | TAA04 | 2026-01-01 | 문종실 | 3 | 18 | 40 | 15.2 |  | 260101C016 | HRT-Z030002 | 데코 (일반) 3P | TRA03 | 3 | 2950 | 14.95 | 87.3 | 16808 | 1340 | 1430 | 1320 |  | 1363.333 | 510 |  | 46 |  | 21.27 | 18.68 | 19.79 |  |  | 0.212 |  |  | 양호 | 0개 | 불검출 | 합격
1월 | TAA05 | 2026-01-01 | 박용주 | 4 | 7 | 0 | 15.1 |  | 260101D002 | HRT-Z030002 | 데코 (일반) 3P | TRA06 | 3 | 2950 | 14.98 | 88.5 | 12771 | 1210 | 1330 | 1410 |  | 1316.667 | 430 |  | 47 |  | 14.27 | 16.8 | 16.04 |  |  | 0.202 |  |  | 양호 | 0개 | 불검출 | 합격
1월 | TAA05 | 2026-01-01 | 박용주 | 4 | 10 | 20 | 15.1 |  | 260101D007 | HRT-Z030002 | 데코 (일반) 3P | TRA06 | 3 | 2950 | 14.66 | 88.2 | 12324 | 1460 | 1340 | 1440 |  | 1413.333 | 460 |  | 48 |  | 17.1 | 16.73 | 16.2 |  |  | 0.206 |  |  | 양호 | 0개 | 불검출 | 합격
1월 | TAA05 | 2026-01-01 | 박용주 | 4 | 13 | 20 | 15.1 |  | 260101D012 | HRT-Z030002 | 데코 (일반) 3P | TRA06 | 3 | 2950 | 14.75 | 88.2 | 14743 | 1360 | 1270 | 1330 |  | 1320 | 420 |  | 43 |  | 18.28 | 16.36 | 18.17 |  |  | 0.182 |  |  | 양호 | 0개 | 불검출 | 합격
1월 | TAA05 | 2026-01-01 | 문종실 | 3 | 16 | 20 | 15.1 |  | 260101D016 | HRT-Z030002 | 데코 (일반) 3P | TRA06 | 3 | 2950 | 14.9 | 88.4 | 12243 | 1300 | 1380 | 1390 |  | 1356.667 | 460 |  | 46 |  | 16.33 | 17.03 | 18.18 |  |  | 0.209 |  |  | 양호 | 0개 | 불검출 | 합격
1월 | TAA05 | 2026-01-01 | 문종실 | 3 | 19 | 10 | 15.1 |  | 260101D020 | HRT-Z030002 | 데코 (일반) 3P | TRA06 | 3 | 2950 | 14.55 | 88.3 | 11241 | 1660 | 1340 | 1580 |  | 1526.667 | 490 |  | 46 |  | 21.61 | 16.92 | 20.45 |  |  | 0.212 |  |  | 양호 | 0개 | 불검출 | 합격
1월 | TAA05 | 2026-01-01 | 문종실 | 3 | 22 | 0 | 15.1 |  | 260101D024 | HRT-Z030002 | 데코 (일반) 3P | TRA06 | 3 | 2950 | 15.07 | 88.3 | 12290 | 1650 | 1690 | 1660 |  | 1666.667 | 540 |  | 47 |  | 17.9 | 17.38 | 17.5 |  |  | 0.211 |  |  | 양호 | 0개 | 불검출 | 합격
1월 | TAA05 | 2026-01-01 | 권혜림 | 1 | 1 | 10 | 15.1 |  | 260101D028 | HRT-Z030002 | 데코 (일반) 3P | TRA06 | 3 | 2950 | 14.57 | 88.4 | 11162 | 1430 | 1400 | 1350 |  | 1393.333 | 490 |  | 47 |  | 19.31 | 16.34 | 17.75 |  |  | 0.207 |  |  | 양호 | 0개 | 불검출 | 합격
1월 | TAA05 | 2026-01-01 | 권혜림 | 1 | 4 | 20 | 15.1 |  | 260101D032 | HRT-Z030002 | 데코 (일반) 3P | TRA06 | 3 | 2950 | 14.81 | 88.4 | 14282 | 1590 | 1230 | 1520 |  | 1446.667 | 480 |  | 48 |  | 19.76 | 15.44 | 20.47 |  |  | 0.196 |  |  | 양호 | 0개 | 불검출 | 합격
1월 | TAA03 | 2026-01-01 | 문종실 | 3 | 18 | 10 | 15.5 | 고지 | 260101B016 | HRT-Z030002 | 깨/나 (일반) 2P | TRA04 | 2 | 2930 | 16.07 | 80.5 | 18016 | 1570 | 1460 | 1470 | 1330 | 1457.5 | 470 |  | 38 |  | 14.57 | 11.94 | 12.12 | 11.67 |  | 0.215 |  |  | 양호 | 0개 |  | 합격
1월 | TAA03 | 2026-01-01 | 문종실 | 3 | 20 | 30 | 15.5 | 고지 | 260101B019 | HRT-Z030002 | 깨/나 (일반) 2P | TRA04 | 2 | 2930 | 16.07 | 80.3 | 16575 | 1430 | 1370 | 1410 | 1400 | 1402.5 | 490 |  | 39 |  | 14.78 | 13.85 | 13.92 | 13.86 |  | 0.219 |  |  | 양호 | 0개 |  | 합격
1월 | TAA03 | 2026-01-01 | 문종실 | 3 | 22 | 50 | 15.5 | 고지 | 260101B022 | HRT-Z030002 | 깨/나 (일반) 2P | TRA04 | 2 | 2930 | 16.09 | 80.3 | 15760 | 1620 | 1440 | 1370 | 1430 | 1465 | 460 |  | 39 |  | 15.73 | 14.61 | 12.86 | 13.54 |  | 0.215 |  |  | 양호 | 0개 |  | 합격
1월 | TAA04 | 2026-01-01 | 문종실 | 3 | 21 | 50 | 15.2 |  | 260101C020 | HRT-Z030002 | 데코 (일반) 3P | TRA03 | 3 | 2950 | 15.17 | 87.3 | 14809 | 1640 | 1520 | 1700 |  | 1620 | 550 |  | 46 |  | 19.09 | 17.3 | 20.02 |  |  | 0.21 |  |  | 양호 | 0개 | 불검출 | 합격
1월 | TAA04 | 2026-01-01 | 권혜림 | 1 | 24 | 0 | 15.2 |  | 260101C024 | HRT-Z030002 | 데코 (일반) 3P | TRA03 | 3 | 2950 | 15.02 | 87.4 | 12704 | 1410 | 1390 | 1420 |  | 1406.667 | 520 |  | 47 |  | 18.5 | 19.35 | 18.19 |  |  | 0.223 |  |  | 양호 | 0개 | 불검출 | 합격
1월 | TAA04 | 2026-01-01 | 권혜림 | 1 | 4 | 10 | 15.2 |  | 260101C028 | HRT-Z030002 | 데코 (일반) 3P | TRA03 | 3 | 2950 | 15.31 | 87.1 | 12983 | 1320 | 1100 | 1400 |  | 1273.333 | 520 |  | 48 |  | 20.44 | 19.83 | 20.25 |  |  | 0.21 |  |  | 양호 | 0개 | 불검출 | 합격
1월 | TAA03 | 2026-01-01 | 권혜림 | 1 | 24 | 0 | 15.5 | 고지 | 260101B025 | HRT-Z030002 | 깨/나 (일반) 2P | TRA04 | 2 | 2930 | 15.91 | 80.9 | 15335 | 1270 | 1330 | 1150 | 1400 | 1287.5 | 490 |  | 39 | 15.73 | 14.73 | 13.65 | 11.47 | 14.62 |  | 0.221 |  |  | 양호 | 0개 |  | 합격
1월 | TAA03 | 2026-01-01 | 권혜림 | 1 | 3 | 20 | 15.5 | 고지 | 260101B028 | HRT-Z030002 | 깨/나 (일반) 2P | TRA04 | 2 | 2930 | 15.73 | 80.7 | 12841 | 1520 | 1370 | 1410 | 1450 | 1437.5 | 470 |  | 40 | 14.73 | 14.7 | 11.66 | 12.36 | 12.41 |  | 0.22 |  |  | 양호 | 0개 |  | 합격
1월 | TAA03 | 2026-01-01 | 권혜림 | 1 | 5 | 40 | 15.5 | 고지 | 260101B031 | HRT-Z030002 | 깨/나 (일반) 2P | TRA04 | 2 | 2930 | 15.78 | 81.3 | 16377 | 1660 | 1590 | 1590 | 1590 | 1607.5 | 500 |  | 39 |  | 14.77 | 14.45 | 16.16 | 13.77 |  | 0.223 |  |  | 양호 | 0개 |  | 합격
1월 | TAA03 | 2026-01-02 | 박용주 | 4 | 7 | 0 | 15.5 | 고지 | 260102B001 | HRT-Z030002 | 깨/나 (일반) 2P | TRA04 | 2 | 2930 | 15.75 | 80.4 | 13283 | 1270 | 1590 | 1450 | 1380 | 1422.5 | 420 |  | 40 |  | 11.68 | 14.55 | 12.91 | 13.39 |  | 0.228 |  |  | 양호 | 0개 |  | 합격
1월 | TAA03 | 2026-01-02 | 박용주 | 4 | 10 | 20 | 15.5 | 고지 | 260102B004 | HRT-Z030002 | 깨/나 (일반) 2P | TRA04 | 2 | 2930 | 15.48 | 80 | 13395 | 1490 | 1390 | 1250 | 1320 | 1362.5 | 380 |  | 39 |  | 15.63 | 14.04 | 12.02 | 12.28 |  | 0.22 |  |  | 양호 | 0개 |  | 합격
1월 | TAA03 | 2026-01-02 | 박용주 | 4 | 12 | 30 | 15.5 | 고지 | 260102B007 | HRT-Z030002 | 깨/나 (일반) 2P | TRA04 | 2 | 2930 | 15.15 | 79.3 | 15452 | 1330 | 1360 | 1270 | 1280 | 1310 | 410 |  | 41 |  | 15.16 | 15.64 | 12.72 | 13.51 |  | 0.219 |  |  | 양호 | 0개 |  | 합격
1월 | TAA03 | 2026-01-02 | 박용주 | 4 | 14 | 50 | 15.5 | 고지 | 260102B010 | HRT-Z030002 | 깨/나 (일반) 2P | TRA04 | 2 | 2930 | 15.53 | 79.1 | 15796 | 1360 | 1260 | 1390 | 1330 | 1335 | 470 |  | 39 |  | 14.93 | 13.15 | 15.13 | 14.47 |  | 0.225 |  |  | 양호 | 0개 |  | 합격
1월 | TAA03 | 2026-01-02 | 문종실 | 3 | 17 | 10 | 15.5 | 고지 | 260102B013 | HRT-Z030002 | 깨/나 (일반) 2P | TRA04 | 2 | 2930 | 16.32 | 78.5 | 15027 | 1510 | 1520 | 1450 | 1520 | 1500 | 420 |  | 38 |  | 16.81 | 17.69 | 17.57 | 16.87 |  | 0.185 |  |  | 양호 | 0개 |  | 합격
1월 | TAA04 | 2026-01-02 | 박용주 | 4 | 7 | 0 | 15.2 |  | 260102C001 | HRT-Z030002 | 데코 (일반) 3P | TRA03 | 3 | 2950 | 14.58 | 87.5 | 12041 | 1340 | 1150 | 1280 |  | 1256.667 | 480 |  | 46 |  | 21.08 | 20.51 | 21.76 |  |  | 0.218 |  |  | 양호 | 0개 | 불검출 | 합격
1월 | TAA04 | 2026-01-02 | 박용주 | 4 | 10 | 30 | 15.2 |  | 260102C005 | HRT-Z030002 | 데코 (일반) 3P | TRA03 | 3 | 2950 | 14.61 | 87.5 | 12517 | 1380 | 1200 | 1370 |  | 1316.667 | 480 |  | 48 |  | 19.3 | 18.98 | 18.89 |  |  | 0.207 |  |  | 양호 | 0개 | 불검출 | 합격
1월 | TAA04 | 2026-01-02 | 박용주 | 4 | 13 | 40 | 15.2 |  | 260102C009 | HRT-Z030002 | 데코 (일반) 3P | TRA03 | 3 | 2950 | 14.63 | 87.3 | 14886 | 1230 | 1420 | 1170 |  | 1273.333 | 400 |  | 49 |  | 18.91 | 18.11 | 17.68 |  |  | 0.22 |  |  | 양호 | 0개 | 불검출 | 합격
1월 | TAA04 | 2026-01-02 | 문종실 | 3 | 16 | 50 | 15.2 |  | 260102C013 | HRT-Z030002 | 데코 (일반) 3P | TRA03 | 3 | 2950 | 15.45 | 87.5 | 16843 | 1270 | 1430 | 1490 |  | 1396.667 | 460 |  | 48 |  | 25.37 | 22.19 | 21.89 |  |  | 0.227 |  |  | 양호 | 0개 | 불검출 | 합격
1월 | TAA04 | 2026-01-02 | 문종실 | 3 | 20 | 0 | 15.2 |  | 260102C017 | HRT-Z030002 | 데코 (일반) 3P | TRA03 | 3 | 2950 | 15.06 | 87.4 | 13043 | 1220 | 1250 | 1100 |  | 1190 | 440 |  | 49 |  | 17.59 | 16.42 | 17.17 |  |  | 0.217 |  |  | 양호 | 0개 | 불검출 | 합격
1월 | TAA03 | 2026-01-02 | 문종실 | 3 | 19 | 20 | 15.5 | 고지 | 260102B016 | HRT-Z030002 | 깨/나 (일반) 2P | TRA04 | 2 | 2930 | 16.11 | 79 | 18203 | 1630 | 1670 | 1540 | 1440 | 1570 | 470 |  | 39 |  | 17.04 | 17.32 | 16.02 | 16.54 |  | 0.222 |  |  | 양호 | 0개 |  | 합격
1월 | TAA03 | 2026-01-02 | 문종실 | 3 | 21 | 40 | 15.5 | 고지 | 260102B019 | HRT-Z030002 | 깨/나 (일반) 2P | TRA04 | 2 | 2930 | 16 | 78.6 | 14712 | 1640 | 1670 | 1530 | 1490 | 1582.5 | 350 |  | 39 |  | 17.99 | 17.32 | 15.53 | 14.58 |  | 0.228 |  |  | 양호 | 0개 |  | 합격
1월 | TAA05 | 2026-01-02 | 박용주 | 4 | 7 | 0 | 15.1 |  | 260102D001 | HRT-Z030002 | 데코 (일반) 3P | TRA06 | 3 | 2950 | 14.71 | 88.3 | 15208 | 1560 | 1270 | 1380 |  | 1403.333 | 480 |  | 49 |  | 21.29 | 14.57 | 17.5 |  |  | 0.192 |  |  | 양호 | 0개 | 불검출 | 합격
1월 | TAA05 | 2026-01-02 | 문종실 | 3 | 22 | 0 | 15.1 |  | 260102D004 | HRT-Z030002 | 데코 (일반) 3P | TRA06 | 3 | 2950 | 14.8 | 87.7 | 11947 | 1440 | 1710 | 1430 |  | 1526.667 | 540 |  | 48 |  | 22.57 | 26.86 | 22.73 |  |  | 0.201 |  |  | 양호 | 0개 | 불검출 | 합격
1월 | TAA05 | 2026-01-02 | 권혜림 | 1 | 24 | 0 | 15.1 |  | 260102D006 | HRT-Z030002 | 데코 (일반) 3P | TRA06 | 3 | 2950 | 14.9 | 87.8 | 13095 | 1460 | 1600 | 1580 |  | 1546.667 | 530 |  | 48 |  | 19.44 | 23.22 | 21.09 |  |  | 0.202 |  |  | 양호 | 0개 | 불검출 | 합격
1월 | TAA05 | 2026-01-02 | 권혜림 | 1 | 3 | 30 | 15.1 |  | 260102D009 | HRT-Z030002 | 데코 (일반) 3P | TRA06 | 3 | 2950 | 14.73 | 88.2 | 11056 | 1570 | 1450 | 1750 |  | 1590 | 500 |  | 48 |  | 14.34 | 23.28 | 17.22 |  |  | 0.218 |  |  | 양호 | 0개 | 불검출 | 합격
1월 | TAA04 | 2026-01-02 | 권혜림 | 1 | 23 | 0 | 15.2 |  | 260102C021 | HRT-Z030002 | 데코 (일반) 3P | TRA03 | 3 | 2950 | 15.17 | 87.5 | 12801 | 1490 | 1410 | 1300 |  | 1400 | 500 |  | 47 |  | 19.71 | 18.18 | 18.47 |  |  | 0.221 |  |  | 양호 | 0개 | 불검출 | 합격
1월 | TAA04 | 2026-01-02 | 권혜림 | 1 | 2 | 10 | 15.2 |  | 260102C025 | HRT-Z030002 | 데코 (일반) 3P | TRA03 | 3 | 2950 | 14.78 | 87.4 | 14070 | 1380 | 1460 | 1400 |  | 1413.333 | 520 |  | 48 |  | 18.22 | 19.94 | 18.87 |  |  | 0.219 |  |  | 양호 | 0개 | 불검출 | 합격
1월 | TAA04 | 2026-01-02 | 권혜림 | 1 | 5 | 10 | 15.2 |  | 260102C029 | HRT-Z030002 | 데코 (일반) 3P | TRA03 | 3 | 2950 | 14.46 | 87.5 | 13678 | 1180 | 1120 | 1230 |  | 1176.667 | 410 |  | 46 |  | 19.75 | 20.84 | 20.85 |  |  | 0.232 |  |  | 양호 | 0개 | 불검출 | 합격
1월 | TAA03 | 2026-01-02 | 권혜림 | 1 | 23 | 50 | 15.5 | 고지 | 260102B022 | HRT-Z030002 | 깨/나 (일반) 2P | TRA04 | 2 | 2930 | 15.3 | 78.7 | 16101 | 1140 | 1470 | 1440 | 1370 | 1355 | 430 |  | 38 |  | 11.31 | 15.07 | 15.56 | 15.4 |  | 0.222 |  |  | 양호 | 0개 |  | 합격
1월 | TAA03 | 2026-01-02 | 권혜림 | 1 | 2 | 10 | 15.5 | 고지 | 260102B025 | HRT-Z030002 | 깨/나 (일반) 2P | TRA04 | 2 | 2930 | 15.86 | 78.7 | 14693 | 1470 | 1540 | 1420 | 1560 | 1497.5 | 470 |  | 38 |  | 16.72 | 17.22 | 15.2 | 18.1 |  | 0.221 |  |  | 양호 | 0개 |  | 합격
1월 | TAA03 | 2026-01-02 | 권혜림 | 1 | 3 | 40 | 15.5 | 고지 | 260102B028 | HRT-Z030002 | 깨/나 (일반) 2P | TRA04 | 2 | 2930 | 16.03 | 78.9 | 12844 | 1620 | 1640 | 1600 | 1640 | 1625 | 540 |  | 39 |  | 17.28 | 17.94 | 16.9 | 16.44 |  | 0.214 |  |  | 양호 | 0개 |  | 합격
1월 | TAA05 | 2026-01-03 | 송지숙 | 4 | 7 | 0 | 15.1 |  | 260103D001 | HRT-Z030002 | 데코 (일반) 3P | TRA06 | 3 | 2950 | 14.88 | 88.3 | 10746 | 1310 | 1560 | 1330 |  | 1400 | 480 |  | 47 |  | 18.28 | 21.59 | 18.43 |  |  | 0.218 |  |  | 양호 | 0개 | 불검출 | 합격
1월 | TAA05 | 2026-01-03 | 송지숙 | 4 | 10 | 40 | 15.1 |  | 260103D005 | HRT-Z030002 | 데코 (일반) 3P | TRA06 | 3 | 2950 | 14.86 | 88.3 | 10842 | 1500 | 1400 | 1520 |  | 1473.333 | 460 |  | 48 |  | 20.63 | 22.43 | 21.14 |  |  | 0.216 |  |  | 양호 | 0개 | 불검출 | 합격
1월 | TAA05 | 2026-01-03 | 송지숙 | 4 | 14 | 10 | 15.1 |  | 260103D009 | HRT-Z030002 | 데코 (일반) 3P | TRA06 | 3 | 2950 | 14.88 | 88.2 | 12037 | 1420 | 1490 | 1430 |  | 1446.667 | 460 |  | 46 |  | 22.95 | 20.17 | 22.7 |  |  | 0.201 |  |  | 양호 | 0개 | 불검출 | 합격
1월 | TAA05 | 2026-01-03 | 송지숙 | 2 | 17 | 40 | 15.1 |  | 260103D013 | HRT-Z030002 | 데코 (일반) 3P | TRA06 | 3 | 2950 | 14.62 | 88.2 | 13997 | 1380 | 1460 | 1490 |  | 1443.333 | 440 |  | 47 |  | 23.1 | 22.26 | 22.24 |  |  | 0.208 |  |  | 양호 | 0개 | 불검출 | 합격
1월 | TAA04 | 2026-01-03 | 송지숙 | 4 | 7 | 0 | 15.2 |  | 260103C002 | HRT-Z030002 | 데코 (일반) 3P | TRA03 | 3 | 2950 | 14.66 | 87.4 | 13249 | 1420 | 1240 | 1410 |  | 1356.667 | 470 |  | 45 |  | 19.5 | 16.72 | 20.26 |  |  | 0.223 |  |  | 양호 | 0개 | 불검출 | 합격
1월 | TAA04 | 2026-01-03 | 송지숙 | 4 | 11 | 30 | 15.2 |  | 260103C006 | HRT-Z030002 | 데코 (일반) 3P | TRA03 | 3 | 2950 | 14.65 | 87.5 | 12776 | 1440 | 1530 | 1490 |  | 1486.667 | 470 |  | 46 |  | 16.92 | 17.96 | 18.11 |  |  | 0.221 |  |  | 양호 | 0개 | 불검출 | 합격
1월 | TAA04 | 2026-01-03 | 송지숙 | 4 | 14 | 40 | 15.2 |  | 260103C010 | HRT-Z030002 | 데코 (일반) 3P | TRA03 | 3 | 2950 | 14.85 | 87.5 | 15319 | 1350 | 1320 | 1380 |  | 1350 | 450 |  | 46 |  | 19.05 | 20.36 | 19.05 |  |  | 0.218 |  |  | 양호 | 0개 | 불검출 | 합격
1월 | TAA04 | 2026-01-03 | 송지숙 | 2 | 17 | 50 | 15.2 |  | 260103C014 | HRT-Z030002 | 데코 (일반) 3P | TRA03 | 3 | 2950 | 14.8 | 87.5 | 13388 | 1490 | 1360 | 1590 |  | 1480 | 520 |  | 46 |  | 17.04 | 20.45 | 17.81 |  |  | 0.216 |  |  | 양호 | 0개 | 불검출 | 합격
1월 | TAA04 | 2026-01-03 | 권혜림 | 2 | 21 | 0 | 15.2 |  | 260103C018 | HRT-Z030002 | 데코 (일반) 3P | TRA03 | 3 | 2950 | 14.67 | 87.3 | 13168 | 1370 | 1600 | 1320 |  | 1430 | 500 |  | 46 |  | 19.55 | 19.86 | 19.36 |  |  | 0.223 |  |  | 양호 | 0개 | 불검출 | 합격
1월 | TAA04 | 2026-01-03 | 권혜림 | 1 | 24 | 0 | 15.2 |  | 260103C022 | HRT-Z030002 | 데코 (일반) 3P | TRA03 | 3 | 2950 | 14.54 | 87.2 | 12883 | 1330 | 1200 | 1400 |  | 1310 | 520 |  | 47 |  | 18.59 | 17.61 | 20.36 |  |  | 0.225 |  |  | 양호 | 0개 | 불검출 | 합격
1월 | TAA05 | 2026-01-03 | 권혜림 | 2 | 21 | 10 | 15.1 |  | 260103D017 | HRT-Z030002 | 데코 (일반) 3P | TRA06 | 3 | 2950 | 14.85 | 88.2 | 10999 | 1490 | 1650 | 1390 |  | 1510 | 490 |  | 47 |  | 21.84 | 24.78 | 20.8 |  |  | 0.219 |  |  | 양호 | 0개 | 불검출 | 합격
1월 | TAA05 | 2026-01-03 | 권혜림 | 1 | 24 | 0 | 15.1 |  | 260103D021 | HRT-Z030002 | 데코 (일반) 3P | TRA06 | 3 | 2950 | 14.57 | 88.1 | 11302 | 1440 | 1440 | 1400 |  | 1426.667 | 460 |  | 47 |  | 22.3 | 21.29 | 20.76 |  |  | 0.213 |  |  | 양호 | 0개 | 불검출 | 합격
1월 | TAA05 | 2026-01-03 | 권혜림 | 1 | 3 | 10 | 15.1 |  | 260103D024 | HRT-Z030002 | 데코 (일반) 3P | TRA06 | 3 | 2950 | 14.58 | 88.3 | 11435 | 1440 | 1510 | 1390 |  | 1446.667 | 480 |  | 46 |  | 19.36 | 19.26 | 19.21 |  |  | 0.204 |  |  | 양호 | 0개 | 불검출 | 합격
1월 | TAA04 | 2026-01-03 | 권혜림 | 1 | 3 | 30 | 15.2 |  | 260103C026 | HRT-Z030002 | 데코 (일반) 3P | TRA03 | 3 | 2950 | 14.48 | 87.4 | 13556 | 1280 | 1300 | 1400 |  | 1326.667 | 470 |  | 48 |  | 20.33 | 17.27 | 21.93 |  |  | 0.216 |  |  | 양호 | 0개 | 불검출 | 합격
1월 | TAA05 | 2026-01-03 | 권혜림 | 1 | 5 | 50 | 15.1 |  | 260103D028 | HRT-Z030002 | 데코 (일반) 3P | TRA06 | 3 | 2950 | 14.36 | 87.9 | 10267 | 1130 | 1230 | 1280 |  | 1213.333 | 390 |  | 44 |  | 18.81 | 20.66 | 21.04 |  |  | 0.213 |  |  | 양호 | 0개 | 불검출 | 합격
1월 | TAA05 | 2026-01-04 | 송지숙 | 4 | 9 | 40 | 14.6 |  | 260104D008 | HRT-Z030002 | 시그니처 3P | TRA05 | 3 | 2950 | 14.66 | 87.9 | 10732 | 1270 | 1330 | 1520 |  | 1373.333 | 420 |  | 46 |  | 21.24 | 23.22 | 24.84 |  |  | 0.226 |  |  | 양호 | 0개 | 불검출 | 합격
1월 | TAA05 | 2026-01-04 | 송지숙 | 4 | 12 | 50 | 14.6 |  | 260104D013 | HRT-Z030002 | 시그니처 3P | TRA05 | 3 | 2950 | 14.4 | 87.9 | 10182 | 1190 | 1140 | 1270 |  | 1200 | 390 |  | 46 |  | 21.36 | 21.79 | 24.01 |  |  | 0.227 |  |  | 양호 | 0개 | 불검출 | 합격
1월 | TAA05 | 2026-01-04 | 송지숙 | 2 | 16 | 10 | 14.6 |  | 260104D018 | HRT-Z030002 | 시그니처 3P | TRA05 | 3 | 2950 | 14.18 | 87.8 | 10371 | 1300 | 1370 | 1180 |  | 1283.333 | 440 |  | 46 |  | 22.95 | 23.87 | 19.53 |  |  | 0.218 |  |  | 양호 | 0개 | 불검출 | 합격
1월 | TAA05 | 2026-01-04 | 권혜림 | 2 | 19 | 20 | 14.6 |  | 260104D022 | HRT-Z030002 | 시그니처 3P | TRA05 | 3 | 2950 | 14.83 | 88.1 | 10985 | 1600 | 1460 | 1510 |  | 1523.333 | 480 |  | 47 |  | 23.18 | 20.59 | 22.34 |  |  | 0.199 |  |  | 양호 | 0개 | 불검출 | 합격
1월 | TAA04 | 2026-01-04 | 송지숙 | 4 | 7 | 0 | 15.2 |  | 260104C001 | HRT-Z030002 | 데코 (일반) 3P | TRA03 | 3 | 2950 | 14.71 | 87.4 | 14084 | 1520 | 1470 | 1380 |  | 1456.667 | 480 |  | 48 |  | 21.53 | 21.38 | 19.05 |  |  | 0.218 |  |  | 양호 | 0개 | 불검출 | 합격
1월 | TAA04 | 2026-01-04 | 송지숙 | 4 | 9 | 20 | 15.2 |  | 260104C004 | HRT-Z030002 | 데코 (일반) 3P | TRA03 | 3 | 2950 | 14.7 | 87.4 | 14626 | 1350 | 1280 | 1530 |  | 1386.667 | 480 |  | 46 |  | 18.03 | 18.02 | 21.45 |  |  | 0.22 |  |  | 양호 | 0개 | 불검출 | 합격
1월 | TAA04 | 2026-01-04 | 송지숙 | 4 | 11 | 50 | 15.2 |  | 260104C007 | HRT-Z030002 | 데코 (일반) 3P | TRA03 | 3 | 2950 | 14.41 | 87.3 | 12525 | 1400 | 1440 | 1410 |  | 1416.667 | 450 |  | 48 |  | 19.97 | 19.94 | 20.2 |  |  | 0.222 |  |  | 양호 | 0개 | 불검출 | 합격
1월 | TAA04 | 2026-01-04 | 송지숙 | 4 | 14 | 50 | 15.2 |  | 260104C011 | HRT-Z030002 | 데코 (일반) 3P | TRA03 | 3 | 2950 | 15.03 | 87.3 | 13366 | 1610 | 1670 | 1360 |  | 1546.667 | 540 |  | 46 |  | 18.81 | 19.77 | 15.48 |  |  | 0.208 |  |  | 양호 | 0개 | 불검출 | 합격
1월 | TAA04 | 2026-01-04 | 송지숙 | 2 | 17 | 50 | 15.2 |  | 260104C015 | HRT-Z030002 | 데코 (일반) 3P | TRA03 | 3 | 2950 | 14.83 | 87.4 | 12885 | 1360 | 1210 | 1450 |  | 1340 | 520 |  | 46 |  | 17.17 | 16.21 | 17.82 |  |  | 0.211 |  |  | 양호 | 0개 | 불검출 | 합격
1월 | TAA04 | 2026-01-04 | 권혜림 | 2 | 21 | 0 | 15.2 |  | 260104C019 | HRT-Z030002 | 데코 (일반) 3P | TRA03 | 3 | 2950 | 14.9 | 87.3 | 15365 | 1390 | 1560 | 1340 |  | 1430 | 510 |  | 47 |  | 20.41 | 20.46 | 19.02 |  |  | 0.208 |  |  | 양호 | 0개 | 불검출 | 합격
1월 | TAA04 | 2026-01-04 | 권혜림 | 1 | 24 | 0 | 15.2 |  | 260104C023 | HRT-Z030002 | 데코 (일반) 3P | TRA03 | 3 | 2950 | 15.15 | 87.2 | 15858 | 1560 | 1620 | 1310 |  | 1496.667 | 550 |  | 47 |  | 19.09 | 19.54 | 17.84 |  |  | 0.216 |  |  | 양호 | 0개 | 불검출 | 합격
1월 | TAA05 | 2026-01-04 | 권혜림 | 2 | 21 | 50 | 15.1 |  | 260104D027 | HRT-Z030002 | 데코 (일반) 3P (코튼) | TRA06 | 3 | 2950 | 14.83 | 88.3 | 12179 | 1530 | 1490 | 1350 |  | 1456.667 | 470 |  | 47 |  | 23.25 | 23.03 | 21.07 |  |  | 0.195 |  |  | 양호 | 0개 | 불검출 | 합격
1월 | TAA05 | 2026-01-04 | 권혜림 | 1 | 1 | 10 | 15.1 |  | 260104D031 | HRT-Z030002 | 데코 (일반) 3P (코튼) | TRA06 | 3 | 2950 | 14.62 | 88.2 | 11816 | 1470 | 1460 | 1570 |  | 1500 | 460 |  | 46 |  | 22.63 | 23.55 | 22.81 |  |  | 0.201 |  |  | 양호 | 0개 | 불검출 | 합격
1월 | TAA05 | 2026-01-04 | 권혜림 | 1 | 4 | 20 | 15.1 |  | 260104D035 | HRT-Z030002 | 데코 (일반) 3P (코튼) | TRA06 | 3 | 2950 | 14.48 | 88.2 | 11119 | 1380 | 1320 | 1240 |  | 1313.333 | 420 |  | 46 |  | 23.2 | 21.27 | 20.68 |  |  | 0.224 |  |  | 양호 | 0개 | 불검출 | 합격
1월 | TAA03 | 2026-01-05 | 송지숙 | 3 | 9 | 30 | 15.5 | 고지 | 260105B002 | HRT-Z030002 | 깨/나 (일반) 2P | TRA04 | 2 | 2930 | 15.95 | 79 | 15668 | 1550 | 1600 | 1610 | 1450 | 1552.5 | 620 |  | 39 |  | 17.29 | 16.21 | 16.74 | 17.66 |  | 0.189 |  |  | 양호 | 0개 |  | 합격
1월 | TAA05 | 2026-01-05 | 송지숙 | 3 | 7 | 0 | 15.1 |  | 260105D001 | HRT-Z030002 | 데코 (일반) 3P (코튼) | TRA06 | 3 | 2950 | 14.76 | 88.3 | 11034 | 1160 | 1420 | 1350 |  | 1310 | 430 |  | 45 | 23.2 | 18.85 | 17.04 | 20.7 |  |  | 0.233 |  |  | 양호 | 0개 | 불검출 | 합격
1월 | TAA05 | 2026-01-05 | 송지숙 | 3 | 10 | 10 | 15.1 |  | 260105D004 | HRT-Z030002 | 데코 (일반) 3P (코튼) | TRA06 | 3 | 2950 | 14.75 | 88.2 | 11662 | 1440 | 1560 | 1490 |  | 1496.667 | 450 |  | 45 |  | 20.18 | 23.69 | 20.95 |  |  | 0.219 |  |  | 양호 | 0개 | 불검출 | 합격
1월 | TAA05 | 2026-01-05 | 송지숙 | 3 | 13 | 20 | 15.1 |  | 260105D008 | HRT-Z030002 | 데코 (일반) 3P (코튼) | TRA06 | 3 | 2950 | 15.1 | 88.3 | 12308 | 1260 | 1430 | 1310 |  | 1333.333 | 440 |  | 48 |  | 19.3 | 18.08 | 19.99 |  |  | 0.209 |  |  | 양호 | 0개 | 불검출 | 합격
1월 | TAA03 | 2026-01-05 | 송지숙 | 3 | 11 | 0 | 15.5 | 고지 | 260105B003 | HRT-Z030002 | 깨/나 (일반) 2P | TRA04 | 2 | 2930 | 15.77 | 79.3 | 15075 | 1540 | 1380 | 1520 | 1310 | 1437.5 | 510 |  | 40 |  | 18.64 | 16.59 | 17.19 | 15.3 |  | 0.223 |  |  | 양호 | 0개 |  | 합격
1월 | TAA03 | 2026-01-05 | 송지숙 | 3 | 13 | 20 | 15.5 | 고지 | 260105B006 | HRT-Z030002 | 깨/나 (일반) 2P | TRA04 | 2 | 2930 | 15.86 | 80 | 15301 | 1440 | 1500 | 1440 | 1600 | 1495 | 530 |  | 37 |  | 16.83 | 15.77 | 15.75 | 15.89 |  | 0.216 |  |  | 양호 | 0개 |  | 합격
1월 | TAA03 | 2026-01-05 | 송지숙 | 2 | 15 | 40 | 15.5 | 고지 | 260105B010 | HRT-Z030002 | 깨/나 (일반) 2P | TRA04 | 2 | 2930 | 15.87 | 80.7 | 15553 | 1440 | 1300 | 1560 | 1420 | 1430 | 500 |  | 38 |  | 15 | 13.04 | 14.79 | 13.13 |  | 0.218 |  |  | 양호 | 0개 |  | 합격
1월 | TAA05 | 2026-01-05 | 송지숙 | 2 | 16 | 20 | 15.1 |  | 260105D012 | HRT-Z030002 | 데코 (일반) 3P (코튼) | TRA06 | 3 | 2950 | 15.2 | 88.3 | 10030 | 1300 | 1330 | 1060 |  | 1230 | 420 |  | 48 |  | 22.35 | 22.42 | 18.73 |  |  | 0.219 |  |  | 양호 | 0개 | 불검출 | 합격
1월 | TAA05 | 2026-01-05 | 권혜림 | 2 | 19 | 20 | 15.1 |  | 260105D016 | HRT-Z030002 | 데코 (일반) 3P (코튼) | TRA06 | 3 | 2950 | 15.42 | 88.5 | 12718 | 1240 | 1490 | 1240 |  | 1323.333 | 450 |  | 47 |  | 21.3 | 21.02 | 19.88 |  |  | 0.222 |  |  | 양호 | 0개 | 불검출 | 합격
1월 | TAA05 | 2026-01-05 | 권혜림 | 2 | 22 | 20 | 15.1 |  | 260105D021 | HRT-Z030002 | 데코 (기획) 3P | TRA03 | 3 | 2950 | 14.25 | 88.3 | 9071 | 1360 | 1510 | 1390 |  | 1420 | 420 |  | 47 |  | 21.43 | 23.66 | 21.51 |  |  | 0.222 |  |  | 양호 | 0개 | 불검출 | 합격
1월 | TAA05 | 2026-01-05 | 권혜림 | 1 | 1 | 20 | 15.1 |  | 260105D027 | HRT-Z030002 | 데코 (일반) 3P (코튼) | TRA06 | 3 | 2950 | 14.85 | 88.4 | 11206 | 1300 | 1380 | 1220 |  | 1300 | 440 |  | 47 |  | 21.32 | 22.3 | 19.12 |  |  | 0.224 |  |  | 양호 | 0개 | 불검출 | 합격
1월 | TAA05 | 2026-01-05 | 권혜림 | 1 | 4 | 10 | 15.1 |  | 260105D031 | HRT-Z030002 | 데코 (일반) 3P (코튼) | TRA06 | 3 | 2950 | 15.23 | 88.1 | 14223 | 1250 | 1190 | 1230 |  | 1223.333 | 420 |  | 47 |  | 20.26 | 19.53 | 20.64 |  |  | 0.226 |  |  | 양호 | 0개 | 불검출 | 합격
1월 | TAA03 | 2026-01-05 | 권혜림 | 2 | 17 | 50 | 14.3 | 고지 | 260105B014 | HRT-Z030002 | 고지 (일반) 3P | TRA04 | 3 | 2930 | 15.02 | 80.2 | 14017 | 1550 | 1200 | 1280 |  | 1343.333 | 480 |  | 38 |  | 17.05 | 14.43 | 13.09 |  |  | 0.209 |  |  | 양호 | 0개 |  | 합격
1월 | TAA03 | 2026-01-05 | 권혜림 | 2 | 21 | 0 | 14.3 | 고지 | 260105B018 | HRT-Z030002 | 고지 (일반) 3P | TRA04 | 3 | 2930 | 15.02 | 80.1 | 11093 | 1160 | 1630 | 1200 |  | 1330 | 480 |  | 39 |  | 15.12 | 16.22 | 16.69 |  |  | 0.221 |  |  | 양호 | 0개 |  | 합격
1월 | TAA03 | 2026-01-05 | 권혜림 | 1 | 24 | 0 | 14.3 | 고지 | 260105B022 | HRT-Z030002 | 고지 (일반) 3P | TRA04 | 3 | 2930 | 14.83 | 79 | 12550 | 1200 | 1310 | 1020 |  | 1176.667 | 490 |  | 39 |  | 14.91 | 12.49 | 10.49 |  |  | 0.221 |  |  | 양호 | 0개 |  | 합격
1월 | TAA03 | 2026-01-05 | 권혜림 | 1 | 3 | 20 | 14.3 | 고지 | 260105B026 | HRT-Z030002 | 고지 (일반) 3P | TRA04 | 3 | 2930 | 14.86 | 78.5 | 15293 | 1130 | 1470 | 1250 |  | 1283.333 | 430 |  | 39 |  | 15.19 | 13.17 | 16.03 |  |  | 0.235 |  |  | 양호 | 0개 |  | 합격
1월 | TAA03 | 2026-01-06 | 문종실 | 3 | 6 | 30 | 14.3 | 고지 | 260106B001 | HRT-Z030002 | 고지 (일반) 3P | TRA04 | 3 | 2930 | 14.52 | 79.8 | 14754 | 980 | 1080 | 1150 |  | 1070 | 400 |  | 39 |  | 13.59 | 14.01 | 10.94 |  |  | 0.219 |  |  | 양호 | 0개 |  | 합격
1월 | TAA05 | 2026-01-06 | 문종실 | 3 | 7 | 0 | 15.1 |  | 260106D001 | HRT-Z030002 | 데코 (일반) 3P (코튼) | TRA06 | 3 | 2950 | 15.11 | 88.2 | 12502 | 1180 | 1350 | 1150 |  | 1226.667 | 420 |  | 49 |  | 17.36 | 20.77 | 21.21 |  |  | 0.217 |  |  | 양호 | 0개 | 불검출 | 합격
1월 | TAA05 | 2026-01-06 | 문종실 | 3 | 10 | 0 | 15.1 |  | 260106D005 | HRT-Z030002 | 데코 (일반) 3P (코튼) | TRA06 | 3 | 2950 | 15.35 | 88.3 | 12385 | 1270 | 1400 | 1210 |  | 1293.333 | 390 |  | 48 |  | 21.37 | 21.41 | 19.92 |  |  | 0.206 |  |  | 양호 | 0개 | 불검출 | 합격
1월 | TAA05 | 2026-01-06 | 문종실 | 3 | 13 | 0 | 15.1 |  | 260106D009 | HRT-Z030002 | 데코 (일반) 3P (코튼) | TRA06 | 3 | 2950 | 15.36 | 88.1 | 10348 | 1260 | 1420 | 1440 |  | 1373.333 | 400 |  | 48 |  | 18.99 | 19.06 | 20.54 |  |  | 0.198 |  |  | 양호 | 0개 | 불검출 | 합격
1월 | TAA05 | 2026-01-06 | 송지숙 | 2 | 16 | 0 | 15.1 |  | 260106D013 | HRT-Z030002 | 데코 (일반) 3P (코튼) | TRA06 | 3 | 2950 | 15.15 | 88.4 | 9981 | 1100 | 1210 | 1220 |  | 1176.667 | 380 |  | 46 |  | 15.81 | 17.46 | 16.99 |  |  | 0.215 |  |  | 양호 | 0개 | 불검출 | 합격
1월 | TAA03 | 2026-01-06 | 문종실 | 3 | 9 | 40 | 14.3 | 고지 | 260106B005 | HRT-Z030002 | 고지 (일반) 3P | TRA04 | 3 | 2930 | 14.49 | 80.1 | 12599 | 1300 | 1180 | 1430 |  | 1303.333 | 390 |  | 37 |  | 13.21 | 17.82 | 14.83 |  |  | 0.213 |  |  | 양호 | 0개 |  | 합격
1월 | TAA03 | 2026-01-06 | 문종실 | 3 | 12 | 50 | 14.3 | 고지 | 260106B009 | HRT-Z030002 | 고지 (일반) 3P | TRA04 | 3 | 2930 | 15.1 | 80.4 | 14346 | 1120 | 1670 | 1130 |  | 1306.667 | 480 |  | 38 |  | 10.73 | 14.14 | 10.31 |  |  | 0.218 |  |  | 양호 | 0개 |  | 합격
1월 | TAA03 | 2026-01-06 | 송지숙 | 2 | 16 | 0 | 14.3 | 고지 | 260106B013 | HRT-Z030002 | 고지 (일반) 3P | TRA04 | 3 | 2930 | 15.2 | 79.9 | 14147 | 1260 | 1350 | 1170 |  | 1260 | 470 |  | 39 |  | 13.16 | 17.09 | 11.49 |  |  | 0.214 |  |  | 양호 | 0개 |  | 합격
1월 | TAA05 | 2026-01-06 | 송지숙 | 2 | 19 | 0 | 15.1 |  | 260106D017 | HRT-Z030002 | 데코 (일반) 3P (코튼) | TRA06 | 3 | 2950 | 14.68 | 88.4 | 8842 | 1160 | 1200 | 1170 |  | 1176.667 | 360 |  | 46 |  | 15.52 | 19.87 | 18.9 |  |  | 0.196 |  |  | 양호 | 0개 | 불검출 | 합격
1월 | TAA05 | 2026-01-06 | 송지숙 | 2 | 21 | 50 | 14.6 |  | 260106D022 | HRT-Z030002 | 시그니처 3P | TRA05 | 3 | 2950 | 14.45 | 88.1 | 11345 | 1460 | 1180 | 1180 |  | 1273.333 | 390 |  | 46 |  | 17.62 | 16.57 | 18.92 |  |  | 0.202 |  |  | 양호 | 0개 | 불검출 | 합격
1월 | TAA05 | 2026-01-06 | 박용주 | 4 | 24 | 0 | 14.6 |  | 260106D026 | HRT-Z030002 | 시그니처 3P | TRA05 | 3 | 2950 | 14.98 | 88.4 | 9900 | 1390 | 1230 | 1570 |  | 1396.667 | 430 |  | 48 |  | 15.86 | 19.39 | 19.53 |  |  | 0.205 |  |  | 양호 | 0개 | 불검출 | 합격
1월 | TAA05 | 2026-01-06 | 박용주 | 4 | 3 | 0 | 14.6 |  | 260106D030 | HRT-Z030002 | 시그니처 3P | TRA05 | 3 | 2950 | 14.8 | 88.3 | 10221 | 1280 | 1340 | 1220 |  | 1280 | 410 |  | 45 |  | 22.58 | 19.55 | 19.41 |  |  | 0.209 |  |  | 양호 | 0개 | 불검출 | 합격
1월 | TAA05 | 2026-01-07 | 문종실 | 3 | 6 | 30 | 14.6 |  | 260107D001 | HRT-Z030002 | 시그니처 3P | TRA05 | 3 | 2950 | 14.8 | 88.2 | 11580 | 1300 | 1070 | 1360 |  | 1243.333 | 380 |  | 48 |  | 22.16 | 18.77 | 22.07 |  |  | 0.209 |  |  | 양호 | 0개 | 불검출 | 합격
1월 | TAA05 | 2026-01-07 | 문종실 | 3 | 8 | 10 | 14.6 |  | 260107D003 | HRT-Z030002 | 시그니처 3P | TRA05 | 3 | 2950 | 14.81 | 88.3 | 13734 | 1400 | 1410 | 1540 |  | 1450 | 400 |  | 49 |  | 21.81 | 21.69 | 20.56 |  |  | 0.195 |  |  | 양호 | 0개 | 불검출 | 합격
1월 | TAA05 | 2026-01-07 | 문종실 | 3 | 10 | 40 | 14.6 |  | 260107D007 | HRT-Z030002 | 시그니처 3P | TRA05 | 3 | 2950 | 14.41 | 88.1 | 12138 | 1240 | 1150 | 1340 |  | 1243.333 | 370 |  | 43 |  | 19.01 | 16.45 | 18.92 |  |  | 0.202 |  |  | 양호 | 0개 | 불검출 | 합격
1월 | TAA05 | 2026-01-07 | 문종실 | 3 | 13 | 20 | 14.6 |  | 260107D011 | HRT-Z030002 | 시그니처 3P | TRA05 | 3 | 2950 | 14.43 | 88.1 | 10176 | 1270 | 1200 | 1170 |  | 1213.333 | 380 |  | 45 |  | 19.88 | 18.54 | 18.03 |  |  | 0.21 |  |  | 양호 | 0개 | 불검출 | 합격
1월 | TAA05 | 2026-01-07 | 송지숙 | 2 | 16 | 0 | 14.1 |  | 260107D016 | HRT-Z030002 | 데코 (기획) 3P | TRA05 | 3 | 2950 | 14.53 | 88.1 | 10284 | 1370 | 1370 | 1340 |  | 1360 | 400 |  | 46 |  | 18.7 | 17.51 | 22.38 |  |  | 0.198 |  |  | 양호 | 0개 | 불검출 | 합격
1월 | TAA05 | 2026-01-07 | 송지숙 | 2 | 19 | 0 | 14.1 |  | 260107D020 | HRT-Z030002 | 데코 (기획) 3P | TRA05 | 3 | 2950 | 14.56 | 88.1 | 10307 | 1280 | 1300 | 1390 |  | 1323.333 | 400 |  | 46 |  | 14.23 | 19.36 | 14.61 |  |  | 0.214 |  |  | 양호 | 0개 | 불검출 | 합격
1월 | TAA05 | 2026-01-07 | 송지숙 | 2 | 21 | 40 | 14.1 |  | 260107D024 | HRT-Z030002 | 데코 (기획) 3P | TRA05 | 3 | 2950 | 14.23 | 88.4 | 10370 | 1120 | 980 | 1190 |  | 1096.667 | 390 |  | 47 |  | 15.44 | 16.36 | 16.27 |  |  | 0.205 |  |  | 양호 | 0개 | 불검출 | 합격
1월 | TAA05 | 2026-01-07 | 박용주 | 4 | 24 | 0 | 14.1 |  | 260107D028 | HRT-Z030002 | 데코 (기획) 3P | TRA05 | 3 | 2950 | 14.18 | 88.6 | 9887 | 1110 | 1070 | 1230 |  | 1136.667 | 370 |  | 48 |  | 15.73 | 19.31 | 15.78 |  |  | 0.206 |  |  | 양호 | 0개 | 불검출 | 합격
1월 | TAA05 | 2026-01-07 | 박용주 | 4 | 3 | 0 | 15.1 |  | 260107D033 | HRT-Z030002 | 데코 (일반) 3P | TRA06 | 3 | 2950 | 14.68 | 88.4 | 12445 | 1450 | 1230 | 1390 |  | 1356.667 | 410 |  | 46 |  | 20.03 | 17.71 | 17.62 |  |  | 0.198 |  |  | 양호 | 0개 | 불검출 | 합격
1월 | TAA05 | 2026-01-08 | 문종실 | 3 | 6 | 30 | 15.1 |  | 260108D001 | HRT-Z030002 | 데코 (일반) 3P | TRA06 | 3 | 2950 | 14.78 | 88.5 | 11916 | 1250 | 1490 | 1230 |  | 1323.333 | 360 |  | 48 |  | 18.22 | 18.82 | 18.7 |  |  | 0.212 |  |  | 양호 | 0개 | 불검출 | 합격
1월 | TAA05 | 2026-01-08 | 문종실 | 3 | 8 | 30 | 15.1 |  | 260108D003 | HRT-Z030002 | 데코 (일반) 3P | TRA06 | 3 | 2950 | 14.88 | 88.4 | 13743 | 1320 | 1120 | 1390 |  | 1276.667 | 430 |  | 46 |  | 17.07 | 15.88 | 17.17 |  |  | 0.201 |  |  | 양호 | 0개 | 불검출 | 합격
1월 | TAA05 | 2026-01-08 | 문종실 | 3 | 11 | 30 | 15.1 |  | 260108D007 | HRT-Z030002 | 데코 (일반) 3P | TRA06 | 3 | 2950 | 14.9 | 88.4 | 12182 | 1430 | 1320 | 1420 |  | 1390 | 500 |  | 46 |  | 17.21 | 16.28 | 17.68 |  |  | 0.207 |  |  | 양호 | 0개 | 불검출 | 합격
1월 | TAA05 | 2026-01-08 | 문종실 | 3 | 14 | 30 | 15.1 |  | 260108D011 | HRT-Z030002 | 데코 (일반) 3P | TRA06 | 3 | 2950 | 15.4 | 88.3 | 11228 | 1540 | 1520 | 1570 |  | 1543.333 | 480 |  | 47 |  | 16.67 | 17.25 | 18.89 |  |  | 0.211 |  |  | 양호 | 0개 | 불검출 | 합격
1월 | TAA05 | 2026-01-08 | 권혜림 | 1 | 17 | 30 | 15.1 |  | 260108D015 | HRT-Z030002 | 데코 (일반) 3P | TRA06 | 3 | 2950 | 14.98 | 88.3 | 12681 | 1350 | 1360 | 1400 |  | 1370 | 420 |  | 47 |  | 17.22 | 13.85 | 15.93 |  |  | 0.213 |  |  | 양호 | 0개 | 불검출 | 합격
1월 | TAA05 | 2026-01-08 | 권혜림 | 1 | 20 | 30 | 15.1 |  | 260108D019 | HRT-Z030002 | 데코 (일반) 3P | TRA06 | 3 | 2950 | 15.28 | 88.6 | 11908 | 1360 | 1410 | 1240 |  | 1336.667 | 430 |  | 47 |  | 18.67 | 17.4 | 18.85 |  |  | 0.217 |  |  | 양호 | 0개 | 불검출 | 합격
1월 | TAA05 | 2026-01-08 | 박용주 | 4 | 23 | 20 | 15.1 |  | 260108D023 | HRT-Z030002 | 데코 (일반) 3P | TRA06 | 3 | 2950 | 14.81 | 88.4 | 11501 | 1190 | 1390 | 1250 |  | 1276.667 | 430 |  | 47 |  | 15.37 | 17.82 | 16.4 |  |  | 0.209 |  |  | 양호 | 0개 | 불검출 | 합격
1월 | TAA05 | 2026-01-08 | 박용주 | 4 | 2 | 10 | 15.1 |  | 260108D027 | HRT-Z030002 | 데코 (일반) 3P | TRA06 | 3 | 2950 | 15.33 | 88.5 | 12915 | 1340 | 1340 | 1140 |  | 1273.333 | 450 |  | 45 |  | 17.77 | 16.34 | 14.75 |  |  | 0.216 |  |  | 양호 | 0개 | 불검출 | 합격
1월 | TAA05 | 2026-01-08 | 박용주 | 4 | 4 | 50 | 15.1 |  | 260108D031 | HRT-Z030002 | 데코 (일반) 3P | TRA06 | 3 | 2950 | 15.01 | 88.3 | 14242 | 1280 | 1430 | 1460 |  | 1390 | 430 |  | 46 |  | 19.06 | 17.75 | 19.85 |  |  | 0.207 |  |  | 양호 | 0개 | 불검출 | 합격
1월 | TAA03 | 2026-01-08 | 박용주 | 4 | 3 | 40 | 15.8 | 고지 | 260108B001 | HRT-Z030002 | 깨/나 (일반) 2P | TRA04 | 2 | 2930 | 16.16 | 85.1 | 17152 | 1710 | 1990 | 1880 | 1730 | 1827.5 | 740 |  | 37 |  | 20.67 | 21.66 | 23.01 | 18.29 |  | 0.208 |  |  | 양호 | 0개 |  | 합격
1월 | TAA03 | 2026-01-08 | 박용주 | 4 | 6 | 10 | 15.8 | 고지 | 260108B004 | HRT-Z030002 | 깨/나 (일반) 2P | TRA04 | 2 | 2930 | 15.63 | 84.9 | 17330 | 1440 | 1700 | 1560 | 1600 | 1575 | 600 |  | 38 |  | 15.09 | 15.67 | 15.97 | 15.62 |  | 0.199 |  |  | 양호 | 0개 |  | 합격
1월 | TAA05 | 2026-01-09 | 문종실 | 3 | 7 | 0 | 15.1 |  | 260109D002 | HRT-Z030002 | 데코 (일반) 3P | TRA06 | 3 | 2950 | 14.85 | 88.3 | 12743 | 1380 | 1420 | 1350 |  | 1383.333 | 420 |  | 44 |  | 22.76 | 21.11 | 20.06 |  |  | 0.207 |  |  | 양호 | 0개 | 불검출 | 합격
1월 | TAA05 | 2026-01-09 | 문종실 | 3 | 11 | 20 | 15.1 |  | 260109D006 | HRT-Z030002 | 데코 (일반) 3P | TRA06 | 3 | 2950 | 15.03 | 88.2 | 10985 | 1510 | 1340 | 1450 |  | 1433.333 | 480 |  | 46 |  | 22.28 | 22.15 | 21.26 |  |  | 0.19 |  |  | 양호 | 0개 | 불검출 | 합격
1월 | TAA05 | 2026-01-09 | 문종실 | 3 | 14 | 20 | 15.1 |  | 260109D010 | HRT-Z030002 | 데코 (일반) 3P | TRA06 | 3 | 2950 | 15.33 | 88.2 | 11004 | 1270 | 1480 | 1390 |  | 1380 | 460 |  | 46 |  | 17.75 | 15.9 | 18.92 |  |  | 0.208 |  |  | 양호 | 0개 | 불검출 | 합격
1월 | TAA05 | 2026-01-09 | 권혜림 | 1 | 17 | 10 | 15.1 |  | 260109D014 | HRT-Z030002 | 데코 (일반) 3P | TRA06 | 3 | 2950 | 15.07 | 88.3 | 10776 | 1310 | 1500 | 1320 |  | 1376.667 | 450 |  | 46 |  | 17.93 | 23.44 | 19.33 |  |  | 0.208 |  |  | 양호 | 0개 | 불검출 | 합격
1월 | TAA05 | 2026-01-09 | 권혜림 | 1 | 20 | 0 | 15.1 |  | 260109D018 | HRT-Z030002 | 데코 (일반) 3P | TRA06 | 3 | 2950 | 15.15 | 88.6 | 9695 | 1360 | 1360 | 1350 |  | 1356.667 | 390 |  | 48 |  | 24.43 | 22.25 | 21.31 |  |  | 0.193 |  |  | 양호 | 0개 | 불검출 | 합격
1월 | TAA05 | 2026-01-09 | 박용주 | 4 | 23 | 0 | 15.1 |  | 260109D022 | HRT-Z030002 | 데코 (일반) 3P | TRA06 | 3 | 2950 | 14.91 | 88.4 | 10297 | 1470 | 1270 | 1490 |  | 1410 | 430 |  | 49 |  | 25.7 | 20.19 | 22.44 |  |  | 0.199 |  |  | 양호 | 0개 | 불검출 | 합격
1월 | TAA05 | 2026-01-09 | 박용주 | 4 | 2 | 0 | 15.1 |  | 260109D026 | HRT-Z030002 | 데코 (일반) 3P | TRA06 | 3 | 2950 | 14.71 | 88.5 | 12085 | 1350 | 1420 | 1330 |  | 1366.667 | 400 |  | 47 |  | 20.74 | 24.87 | 24 |  |  | 0.206 |  |  | 양호 | 0개 | 불검출 | 합격
1월 | TAA05 | 2026-01-09 | 박용주 | 4 | 4 | 30 | 15.1 |  | 260109D030 | HRT-Z030002 | 데코 (일반) 3P | TRA06 | 3 | 2950 | 14.73 | 88.3 | 11381 | 1380 | 1720 | 1380 |  | 1493.333 | 500 |  | 48 |  | 20.73 | 23.11 | 20.48 |  |  | 0.204 |  |  | 양호 | 0개 | 불검출 | 합격
1월 | TAA04 | 2026-01-09 | 박용주 | 4 | 23 | 10 | 14.2 |  | 260109C006 | HRT-Z030002 | 데코 (기획) 3P | TRA04 | 3 | 2930 | 13.81 | 87 | 14512 | 1420 | 1630 | 1470 |  | 1506.667 | 490 |  | 46 |  | 21.34 | 22.9 | 19.92 |  |  | 0.192 |  |  | 양호 | 0개 | 불검출 | 합격
1월 | TAA04 | 2026-01-09 | 박용주 | 4 | 2 | 40 | 14.2 |  | 260109C010 | HRT-Z030002 | 데코 (기획) 3P | TRA04 | 3 | 2930 | 13.56 | 86.7 | 13619 | 1420 | 1360 | 1390 |  | 1390 | 450 |  | 45 |  | 19.6 | 21.24 | 18.89 |  |  | 0.2 |  |  | 양호 | 0개 | 불검출 | 합격
1월 | TAA04 | 2026-01-09 | 박용주 | 4 | 5 | 30 | 14.2 |  | 260109C014 | HRT-Z030002 | 데코 (기획) 3P | TRA04 | 3 | 2930 | 14.05 | 87.1 | 13380 | 1410 | 1320 | 1280 |  | 1336.667 | 400 |  | 43 |  | 25.58 | 21.18 | 16.72 |  |  | 0.215 |  |  | 양호 | 0개 | 불검출 | 합격
1월 | TAA04 | 2026-01-10 | 송지숙 | 2 | 9 | 30 | 14.2 |  | 260110C003 | HRT-Z030002 | 데코 (기획) 3P | TRA04 | 3 | 2930 | 13.88 | 87.1 | 14031 | 1370 | 1430 | 1440 |  | 1413.333 | 500 |  | 44 |  | 19.49 | 22.59 | 20.15 |  |  | 0.199 |  |  | 양호 | 0개 | 불검출 | 합격
1월 | TAA04 | 2026-01-10 | 송지숙 | 2 | 12 | 50 | 14.2 |  | 260110C007 | HRT-Z030002 | 데코 (기획) 3P | TRA04 | 3 | 2930 | 14.52 | 87.2 | 17326 | 1700 | 1280 | 1680 |  | 1553.333 | 590 |  | 45 |  | 22.57 | 18.17 | 22.18 |  |  | 0.212 |  |  | 양호 | 0개 | 불검출 | 합격
1월 | TAA04 | 2026-01-10 | 권혜림 | 1 | 16 | 10 | 15.2 |  | 260110C012 | HRT-Z030002 | 데코 (일반) 3P | TRA03 | 3 | 2950 | 14.83 | 86.9 | 12707 | 1580 | 1600 | 1630 |  | 1603.333 | 570 |  | 46 |  | 21.98 | 19.37 | 25.4 |  |  | 0.225 |  |  | 양호 | 0개 | 불검출 | 합격
1월 | TAA05 | 2026-01-10 | 송지숙 | 2 | 7 | 0 | 15.1 |  | 260110D002 | HRT-Z030002 | 데코 (일반) 3P | TRA06 | 3 | 2950 | 14.66 | 88.4 | 11787 | 1330 | 1180 | 1310 |  | 1273.333 | 400 |  | 48 |  | 18.56 | 18 | 18.03 |  |  | 0.197 |  |  | 양호 | 0개 | 불검출 | 합격
1월 | TAA05 | 2026-01-10 | 송지숙 | 2 | 10 | 50 | 14.1 |  | 260110D007 | HRT-Z030002 | 데코 (기획) 3P | TRA04 | 3 | 2930 | 14.26 | 88.4 | 10056 | 1400 | 1270 | 1470 |  | 1380 | 400 |  | 49 |  | 19.62 | 18.52 | 20.58 |  |  | 0.196 |  |  | 양호 | 0개 | 불검출 | 합격
1월 | TAA05 | 2026-01-10 | 송지숙 | 2 | 13 | 40 | 14.1 |  | 260110D011 | HRT-Z030002 | 데코 (기획) 3P | TRA04 | 3 | 2930 | 14.25 | 88.2 | 11984 | 1270 | 1460 | 1450 |  | 1393.333 | 490 |  | 48 |  | 20.64 | 24.98 | 24.04 |  |  | 0.201 |  |  | 양호 | 0개 | 불검출 | 합격
1월 | TAA05 | 2026-01-10 | 권혜림 | 1 | 16 | 20 | 14.1 |  | 260110D015 | HRT-Z030002 | 데코 (기획) 3P | TRA04 | 3 | 2930 | 14.22 | 88.2 | 10963 | 1460 | 1420 | 1450 |  | 1443.333 | 470 |  | 48 |  | 20.97 | 21.18 | 21.05 |  |  | 0.204 |  |  | 양호 | 0개 | 불검출 | 합격
1월 | TAA05 | 2026-01-10 | 권혜림 | 1 | 18 | 50 | 14.1 |  | 260110D019 | HRT-Z030002 | 데코 (기획) 3P | TRA04 | 3 | 2930 | 14.04 | 88.3 | 12006 | 1350 | 1260 | 1610 |  | 1406.667 | 480 |  | 47 |  | 19.89 | 17.72 | 22.29 |  |  | 0.192 |  |  | 양호 | 0개 | 불검출 | 합격
1월 | TAA04 | 2026-01-10 | 권혜림 | 1 | 19 | 20 | 15.2 |  | 260110C016 | HRT-Z030002 | 데코 (일반) 3P | TRA03 | 3 | 2950 | 14.65 | 87.6 | 13841 | 1530 | 1460 | 1470 |  | 1486.667 | 560 |  | 49 |  | 24.5 | 23.28 | 23.15 |  |  | 0.217 |  |  | 양호 | 0개 | 불검출 | 합격
1월 | TAA04 | 2026-01-10 | 권혜림 | 1 | 22 | 30 | 15.2 |  | 260110C020 | HRT-Z030002 | 데코 (일반) 3P | TRA03 | 3 | 2950 | 15.1 | 87.3 | 14933 | 1370 | 1320 | 1540 |  | 1410 | 590 |  | 49 |  | 19.84 | 20.36 | 22.2 |  |  | 0.229 |  |  | 양호 | 0개 | 불검출 | 합격
1월 | TAA05 | 2026-01-10 | 권혜림 | 1 | 21 | 30 | 15.1 |  | 260110D024 | HRT-Z030002 | 데코 (일반) 3P | TRA06 | 3 | 2950 | 14.98 | 88.5 | 11780 | 1470 | 1180 | 1370 |  | 1340 | 430 |  | 45 |  | 25.97 | 21.29 | 23.98 |  |  | 0.212 |  |  | 양호 | 0개 | 불검출 | 합격
1월 | TAA04 | 2026-01-10 | 박용주 | 4 | 1 | 40 | 15.2 |  | 260110C024 | HRT-Z030002 | 데코 (일반) 3P | TRA03 | 3 | 2950 | 14.8 | 86.9 | 12455 | 1510 | 1250 | 1150 |  | 1303.333 | 470 |  | 47 |  | 22.62 | 19.85 | 18.54 |  |  | 0.235 |  |  | 양호 | 0개 | 불검출 | 합격
1월 | TAA04 | 2026-01-10 | 박용주 | 4 | 4 | 50 | 15.2 |  | 260110C028 | HRT-Z030002 | 데코 (일반) 3P | TRA03 | 3 | 2950 | 14.81 | 87.3 | 10064 | 1140 | 1200 | 1210 |  | 1183.333 | 410 |  | 46 |  | 19.65 | 20.43 | 22.83 |  |  | 0.245 |  |  | 양호 | 0개 | 불검출 | 합격
1월 | TAA05 | 2026-01-10 | 박용주 | 4 | 24 | 0 | 15.1 |  | 260110D028 | HRT-Z030002 | 데코 (일반) 3P | TRA06 | 3 | 2950 | 14.48 | 88.5 | 10341 | 1430 | 1390 | 1420 |  | 1413.333 | 430 |  | 45 |  | 21.39 | 20.03 | 22.25 |  |  | 0.2 |  |  | 양호 | 0개 | 불검출 | 합격
1월 | TAA05 | 2026-01-10 | 박용주 | 4 | 3 | 0 | 15.1 |  | 260110D032 | HRT-Z030002 | 데코 (일반) 3P | TRA06 | 3 | 2950 | 14.73 | 88.2 | 11047 | 1140 | 1270 | 1410 |  | 1273.333 | 420 |  | 46 |  | 18.17 | 18.73 | 19.63 |  |  | 0.205 |  |  | 양호 | 0개 | 불검출 | 합격
1월 | TAA04 | 2026-01-11 | 송지숙 | 2 | 7 | 0 | 14.2 |  | 260111C001 | HRT-Z030002 | 4겹 데코 | TRA03 | 3 | 2950 | 13.75 | 87.4 | 15304 | 1410 | 1410 | 1370 | 1100 | 1322.5 | 530 |  | 45 |  | 13.14 | 14.02 | 18.12 | 14.53 |  | 0.206 |  |  | 양호 | 0개 | 불검출 | 합격
1월 | TAA04 | 2026-01-11 | 송지숙 | 2 | 10 | 20 | 14.2 |  | 260111C004 | HRT-Z030002 | 4겹 데코 | TRA03 | 3 | 2950 | 14.25 | 87.4 | 13758 | 1420 | 1440 | 1370 | 1350 | 1395 | 540 |  | 46 |  | 20.16 | 19.77 | 18.84 | 18.92 |  | 0.213 |  |  | 양호 | 0개 | 불검출 | 합격
1월 | TAA04 | 2026-01-11 | 송지숙 | 2 | 12 | 40 | 14.2 |  | 260111C007 | HRT-Z030002 | 4겹 데코 | TRA03 | 3 | 2950 | 13.77 | 87.1 | 12101 | 1270 | 1440 | 1380 | 1230 | 1330 | 470 |  | 46 |  | 15.59 | 18.35 | 17.49 | 17.71 |  | 0.224 |  |  | 양호 | 0개 | 불검출 | 합격
1월 | TAA05 | 2026-01-10 | 박용주 | 4 | 5 | 10 | 15.1 |  | 260110D036 | HRT-Z030002 | 데코 (일반) 3P | TRA06 | 3 | 2950 | 14.38 | 87.9 | 11334 | 1180 | 1410 | 1270 |  | 1286.667 | 430 |  | 48 |  | 18.36 | 17.51 | 17.35 |  |  | 0.211 |  |  | 양호 | 0개 | 불검출 | 합격
1월 | TAA05 | 2026-01-11 | 송지숙 | 2 | 8 | 30 | 15.1 |  | 260111D003 | HRT-Z030002 | 데코 (일반) 3P | TRA06 | 3 | 2950 | 15 | 88.4 | 12340 | 1450 | 1650 | 1520 |  | 1540 | 460 |  | 48 |  | 19.8 | 20.69 | 18.96 |  |  | 0.199 |  |  | 양호 | 0개 | 불검출 | 합격
1월 | TAA05 | 2026-01-11 | 송지숙 | 2 | 11 | 10 | 15.1 |  | 260111D007 | HRT-Z030002 | 데코 (일반) 3P | TRA06 | 3 | 2950 | 14.66 | 88.3 | 10082 | 1240 | 1430 | 1520 |  | 1396.667 | 420 |  | 46 |  | 18 | 19.35 | 20.42 |  |  | 0.21 |  |  | 양호 | 0개 | 불검출 | 합격
1월 | TAA05 | 2026-01-11 | 송지숙 | 2 | 14 | 0 | 15.1 |  | 260111D011 | HRT-Z030002 | 데코 (일반) 3P | TRA06 | 3 | 2950 | 14.66 | 88.1 | 10881 | 1300 | 1250 | 960 |  | 1170 | 430 |  | 48 |  | 19.55 | 19.17 | 14.49 |  |  | 0.205 |  |  | 양호 | 0개 | 불검출 | 합격
1월 | TAA04 | 2026-01-11 | 송지숙 | 1 | 15 | 0 | 14.2 |  | 260111C010 | HRT-Z030002 | 4겹 데코 | TRA03 | 3 | 2950 | 13.95 | 86.9 | 13217 | 1350 | 1380 | 1280 | 1490 | 1375 | 480 |  | 45 |  | 17.7 | 18.46 | 17.02 | 19.23 |  | 0.224 |  |  | 양호 | 0개 | 불검출 | 합격
1월 | TAA05 | 2026-01-11 | 송지숙 | 1 | 16 | 50 | 15.1 |  | 260111D015 | HRT-Z030002 | 데코 (일반) 3P | TRA06 | 3 | 2950 | 14.73 | 88.4 | 13053 | 1320 | 1400 | 1270 |  | 1330 | 450 |  | 42 |  | 20.93 | 20.51 | 18.51 |  |  | 0.196 |  |  | 양호 | 0개 | 불검출 | 합격
1월 | TAA05 | 2026-01-11 | 문종실 | 1 | 19 | 50 | 15.1 |  | 260111D019 | HRT-Z030002 | 데코 (일반) 3P | TRA06 | 3 | 2950 | 14.88 | 88.2 | 14154 | 1230 | 1420 | 1350 |  | 1333.333 | 420 |  | 46 |  | 18.19 | 20.24 | 20.66 |  |  | 0.201 |  |  | 양호 | 0개 | 불검출 | 합격
1월 | TAA05 | 2026-01-11 | 문종실 | 1 | 22 | 50 | 15.1 |  | 260111D023 | HRT-Z030002 | 데코 (일반) 3P | TRA06 | 3 | 2950 | 14.93 | 88.3 | 13563 | 1270 | 1450 | 1430 |  | 1383.333 | 430 |  | 49 |  | 19.84 | 18.74 | 20.35 |  |  | 0.207 |  |  | 양호 | 0개 | 불검출 | 합격
1월 | TAA04 | 2026-01-11 | 송지숙 | 1 | 17 | 10 | 14.2 |  | 260111C013 | HRT-Z030002 | 4겹 데코 | TRA03 | 3 | 2950 | 14.03 | 86.8 | 15468 | 1460 | 1490 | 1460 | 1400 | 1452.5 | 560 |  | 47 |  | 16.8 | 17.5 | 17.23 | 15.72 |  | 0.211 |  |  | 양호 | 0개 | 불검출 | 합격
1월 | TAA04 | 2026-01-11 | 문종실 | 1 | 19 | 30 | 14.2 |  | 260111C016 | HRT-Z030002 | 4겹 데코 | TRA03 | 3 | 2950 | 14.08 | 86.7 | 14514 | 1370 | 1240 | 1210 | 1360 | 1295 | 450 |  | 49 |  | 22.11 | 18.41 | 18.02 | 21.07 |  | 0.216 |  |  | 양호 | 0개 | 불검출 | 합격
1월 | TAA04 | 2026-01-11 | 문종실 | 1 | 21 | 50 | 14.2 |  | 260111C019 | HRT-Z030002 | 4겹 데코 | TRA03 | 3 | 2950 | 14.04 | 86.8 | 14941 | 1340 | 1350 | 1230 | 1220 | 1285 | 440 |  | 45 |  | 18.79 | 17.47 | 19.85 | 20.75 |  | 0.217 |  |  | 양호 | 0개 | 불검출 | 합격
1월 | TAA04 | 2026-01-11 | 문종실 | 3 | 24 | 0 | 14.2 |  | 260111C022 | HRT-Z030002 | 4겹 데코 | TRA03 | 3 | 2950 | 13.84 | 87 | 14042 | 1180 | 1200 | 1270 | 1260 | 1227.5 | 390 |  | 46 |  | 21.39 | 20.75 | 17.84 | 19.2 |  | 0.216 |  |  | 양호 | 0개 | 불검출 | 합격
1월 | TAA05 | 2026-01-11 | 문종실 | 3 | 1 | 50 | 15.1 |  | 260111D027 | HRT-Z030002 | 데코 (일반) 3P | TRA06 | 3 | 2950 | 15.08 | 88.6 | 13286 | 1460 | 1250 | 1380 |  | 1363.333 | 430 |  | 48 |  | 16.52 | 16.98 | 14.75 |  |  | 0.208 |  |  | 양호 | 0개 | 불검출 | 합격
1월 | TAA05 | 2026-01-11 | 문종실 | 3 | 4 | 30 | 15.1 |  | 260111D031 | HRT-Z030002 | 데코 (일반) 3P | TRA06 | 3 | 2950 | 15.15 | 88.3 | 11606 | 1360 | 1610 | 1280 |  | 1416.667 | 390 |  | 48 |  | 19.75 | 21.16 | 19 |  |  | 0.224 |  |  | 양호 | 0개 | 불검출 | 합격
1월 | TAA04 | 2026-01-11 | 문종실 | 3 | 2 | 30 | 14.2 |  | 260111C025 | HRT-Z030002 | 4겹 데코 | TRA03 | 3 | 2950 | 14.18 | 87.1 | 14049 | 1310 | 1060 | 1360 | 1230 | 1240 | 450 |  | 45 |  | 19.17 | 14.95 | 18.97 | 18.67 |  | 0.223 |  |  | 양호 | 0개 | 불검출 | 합격
1월 | TAA04 | 2026-01-11 | 문종실 | 3 | 4 | 50 | 14.2 |  | 260111C028 | HRT-Z030002 | 4겹 데코 | TRA03 | 3 | 2950 | 14.15 | 87.2 | 12550 | 1190 | 1350 | 1360 | 1390 | 1322.5 | 440 |  | 45 |  | 18.04 | 20.23 | 20.57 | 23.24 |  | 0.23 |  |  | 양호 | 0개 | 불검출 | 합격
1월 | TAA05 | 2026-01-12 | 송지숙 | 2 | 7 | 0 | 15.1 |  | 260112D002 | HRT-Z030002 | 데코 (일반) 3P | TRA06 | 3 | 2950 | 14.91 | 88.4 | 11393 | 1350 | 1420 | 1420 |  | 1396.667 | 400 |  | 46 |  | 20.64 | 20.51 | 22.21 |  |  | 0.203 |  |  | 양호 | 0개 | 불검출 | 합격
1월 | TAA05 | 2026-01-12 | 송지숙 | 2 | 10 | 40 | 14.6 |  | 260112D007 | HRT-Z030002 | 시그니처 3P | TRA05 | 3 | 2950 | 14.88 | 88.3 | 10395 | 1250 | 1340 | 1220 |  | 1270 | 410 |  | 48 |  | 18.46 | 20.1 | 18.66 |  |  | 0.198 |  |  | 양호 | 0개 | 불검출 | 합격
1월 | TAA05 | 2026-01-12 | 송지숙 | 2 | 13 | 10 | 14.6 |  | 260112D011 | HRT-Z030002 | 시그니처 3P | TRA05 | 3 | 2950 | 14.73 | 88.5 | 11308 | 1320 | 1380 | 1400 |  | 1366.667 | 440 |  | 48 |  | 15.43 | 22.02 | 20.98 |  |  | 0.205 |  |  | 양호 | 0개 | 불검출 | 합격
1월 | TAA05 | 2026-01-12 | 송지숙 | 1 | 15 | 40 | 14.6 |  | 260112D015 | HRT-Z030002 | 시그니처 3P | TRA05 | 3 | 2950 | 14.52 | 88.5 | 12581 | 1230 | 1340 | 1440 |  | 1336.667 | 440 |  | 44 |  | 19.87 | 21.07 | 21.27 |  |  | 0.198 |  |  | 양호 | 0개 | 불검출 | 합격
1월 | TAA05 | 2026-01-12 | 송지숙 | 1 | 18 | 10 | 14.6 |  | 260112D019 | HRT-Z030002 | 시그니처 3P | TRA05 | 3 | 2950 | 14.23 | 88.3 | 12262 | 1080 | 1370 | 1150 |  | 1200 | 380 |  | 47 |  | 18.89 | 19.21 | 19.78 |  |  | 0.205 |  |  | 양호 | 0개 | 불검출 | 합격
1월 | TAA04 | 2026-01-12 | 송지숙 | 2 | 7 | 0 | 14.2 |  | 260112C001 | HRT-Z030002 | 4겹 데코 | TRA03 | 3 | 2950 | 14.32 | 87.2 | 14120 | 1420 | 1460 | 1550 | 1450 | 1470 | 480 |  | 44 |  | 16.96 | 17.73 | 18.58 | 17.04 |  | 0.228 |  |  | 양호 | 0개 | 불검출 | 합격
1월 | TAA04 | 2026-01-12 | 송지숙 | 2 | 9 | 20 | 14.2 |  | 260112C004 | HRT-Z030002 | 4겹 데코 | TRA03 | 3 | 2950 | 14.13 | 87.2 | 14425 | 1350 | 1400 | 1270 | 1390 | 1352.5 | 430 |  | 46 |  | 21.46 | 21.53 | 19 | 19.87 |  | 0.215 |  |  | 양호 | 0개 | 불검출 | 합격
1월 | TAA04 | 2026-01-12 | 송지숙 | 2 | 11 | 20 | 14.2 |  | 260112C007 | HRT-Z030002 | 4겹 데코 | TRA03 | 3 | 2950 | 14.25 | 87.5 | 12365 | 1260 | 1210 | 1170 | 1420 | 1265 | 440 |  | 45 |  | 20.63 | 20.81 | 19.18 | 23.91 |  | 0.22 |  |  | 양호 | 0개 | 불검출 | 합격
1월 | TAA04 | 2026-01-12 | 송지숙 | 2 | 13 | 10 | 15.8 |  | 260112C010 | HRT-Z030002 | 데코 (일반) 2P | TRA04 | 3 | 2930 | 16.4 | 87.3 | 13911 | 1870 | 1960 | 2090 | 1890 | 1952.5 | 690 |  | 45 |  | 20.96 | 20.81 | 19.18 | 23.91 |  | 0.221 |  |  | 양호 | 0개 | 불검출 | 합격
1월 | TAA04 | 2026-01-12 | 송지숙 | 1 | 15 | 20 | 15.8 |  | 260112C013 | HRT-Z030002 | 데코 (일반) 2P | TRA04 | 3 | 2930 | 16.25 | 87.5 | 15442 | 1680 | 1800 | 1820 | 1640 | 1735 | 570 |  | 44 |  | 19.97 | 18.53 | 20.82 | 17.89 |  | 0.215 |  |  | 양호 | 0개 | 불검출 | 합격
1월 | TAA04 | 2026-01-12 | 송지숙 | 1 | 17 | 40 | 15.8 |  | 260112C016 | HRT-Z030002 | 데코 (일반) 2P | TRA04 | 3 | 2930 | 16.77 | 87.3 | 15442 | 1600 | 1620 | 1620 | 1520 | 1590 | 520 |  | 45 |  | 22.71 | 21.81 | 22.99 | 20.56 |  | 0.202 |  |  | 양호 | 0개 | 불검출 | 합격
1월 | TAA04 | 2026-01-12 | 문종실 | 1 | 19 | 50 | 15.8 |  | 260112C019 | HRT-Z030002 | 데코 (일반) 2P | TRA04 | 3 | 2930 | 16.41 | 87.2 | 15198 | 1280 | 1480 | 1280 | 1180 | 1305 | 480 |  | 46 |  | 19.69 | 21.51 | 22.99 | 15.98 |  | 0.219 |  |  | 양호 | 0개 | 불검출 | 합격
1월 | TAA04 | 2026-01-12 | 문종실 | 1 | 22 | 0 | 15.8 |  | 260112C022 | HRT-Z030002 | 데코 (일반) 2P | TRA04 | 3 | 2930 | 16.56 | 87.3 | 16962 | 1530 | 1400 | 1650 | 1470 | 1512.5 | 520 |  | 49 |  | 21.68 | 19.89 | 21.01 | 19.24 |  | 0.211 |  |  | 양호 | 0개 | 불검출 | 합격
1월 | TAA04 | 2026-01-12 | 문종실 | 3 | 24 | 0 | 15.8 |  | 260112C025 | HRT-Z030002 | 데코 (일반) 2P | TRA04 | 3 | 2930 | 16.87 | 87.2 | 16632 | 1440 | 1460 | 1440 | 1270 | 1402.5 | 510 |  | 47 |  | 19.79 | 19.37 | 18.87 | 16.63 |  | 0.207 |  |  | 양호 | 0개 | 불검출 | 합격
1월 | TAA04 | 2026-01-12 | 문종실 | 3 | 2 | 40 | 15.8 |  | 260112C028 | HRT-Z030002 | 데코 (일반) 2P | TRA04 | 3 | 2930 | 16.99 | 87.4 | 16103 | 1710 | 1750 | 1750 | 1630 | 1710 | 590 |  | 44 |  | 21.11 | 19.89 | 19.09 | 22.52 |  | 0.218 |  |  | 양호 | 0개 | 불검출 | 합격
1월 | TAA05 | 2026-01-12 | 문종실 | 1 | 20 | 40 | 14.6 |  | 260112D023 | HRT-Z030002 | 시그니처 3P | TRA05 | 3 | 2950 | 14.37 | 88.3 | 12198 | 1120 | 1410 | 1030 |  | 1186.667 | 400 |  | 46 |  | 21.57 | 18.4 | 17.57 |  |  | 0.213 |  |  | 양호 | 0개 | 불검출 | 합격
1월 | TAA05 | 2026-01-12 | 문종실 | 3 | 23 | 30 | 14.6 |  | 260112D027 | HRT-Z030002 | 시그니처 3P | TRA05 | 3 | 2950 | 14.11 | 88.4 | 11086 | 1060 | 1260 | 1230 |  | 1183.333 | 360 |  | 45 |  | 17.65 | 21.45 | 19.36 |  |  | 0.208 |  |  | 양호 | 0개 | 불검출 | 합격
1월 | TAA05 | 2026-01-12 | 문종실 | 3 | 2 | 10 | 14.6 |  | 260112D031 | HRT-Z030002 | 시그니처 3P | TRA05 | 3 | 2950 | 14.38 | 88.3 | 12615 | 1400 | 1420 | 1210 |  | 1343.333 | 410 |  | 46 |  | 20.71 | 19.99 | 18.74 |  |  | 0.196 |  |  | 양호 | 0개 | 불검출 | 합격
1월 | TAA05 | 2026-01-12 | 문종실 | 3 | 4 | 40 | 14.6 |  | 260112D035 | HRT-Z030002 | 시그니처 3P | TRA05 | 3 | 2950 | 14.55 | 88.3 | 10608 | 1400 | 1170 | 1380 |  | 1316.667 | 440 |  | 46 |  | 18.7 | 19.49 | 17.52 |  |  | 0.204 |  |  | 양호 | 0개 | 불검출 | 합격
1월 | TAA04 | 2026-01-12 | 문종실 | 3 | 5 | 40 | 21.5 |  | 260112C034 | HRT-Z030002 | K/T (2겹) | TRA03 | 3 | 2960 | 21.18 | 87 | 1638 | 2790 | 2630 | 2810 | 2670 | 2725 | 1960 | 460 | 50 |  | 40.29 | 39.58 | 43.05 | 42.33 |  | 0.309 |  |  | 양호 | 0개 | 불검출 | 합격
1월 | TAA04 | 2026-01-13 | 송지숙 | 2 | 7 | 0 | 21.5 |  | 260112C001 | HRT-Z030002 | K/T (2겹) | TRA03 | 3 | 2960 | 20.88 | 87 | 1595 | 2390 | 2440 | 3100 | 2910 | 2710 | 2050 | 490 | 55 |  | 35.2 | 35.25 | 40.1 | 36.3 |  | 0.332 |  |  | 양호 | 0개 | 불검출 | 합격
1월 | TAA04 | 2026-01-13 | 송지숙 | 2 | 10 | 20 | 21.5 |  | 260113C004 | HRT-Z030002 | K/T (2겹) | TRA03 | 3 | 2960 | 21.13 | 87.1 | 2603 | 2610 | 2370 | 2650 | 2620 | 2562.5 | 1960 | 500 | 54 |  | 38.5 | 35.4 | 40 | 39.72 |  | 0.339 |  |  | 양호 | 0개 | 불검출 | 합격
1월 | TAA04 | 2026-01-13 | 송지숙 | 2 | 12 | 30 | 21.5 |  | 260113C007 | HRT-Z030002 | K/T (2겹) | TRA03 | 3 | 2960 | 21.2 | 86.6 | 1978 | 2990 | 3010 | 2310 | 2610 | 2730 | 2040 | 520 | 53 |  | 41.68 | 43.95 | 38.15 | 37.68 |  | 0.32 |  |  | 양호 | 0개 | 불검출 | 합격 | 소포제 투입
1월 | TAA04 | 2026-01-13 | 송지숙 | 2 | 14 | 50 | 21.5 |  | 260113C010 | HRT-Z030002 | K/T (2겹) | TRA03 | 3 | 2960 | 20.88 | 87 | 1941 | 2760 | 3020 | 3020 | 3130 | 2982.5 | 2070 | 520 | 57 |  | 40.86 | 42.32 | 39.43 | 43.38 |  | 0.309 |  |  | 양호 | 0개 | 불검출 | 합격
1월 | TAA05 | 2026-01-13 | 송지숙 | 2 | 7 | 0 | 14.6 |  | 260113D002 | HRT-Z030002 | 시그니처 3P | TRA05 | 3 | 2950 | 14.33 | 88.2 | 12293 | 1360 | 1330 | 1490 |  | 1393.333 | 450 |  | 45 |  | 18.7 | 19.92 | 20.17 |  |  | 0.2 |  |  | 양호 | 0개 | 불검출 | 합격
1월 | TAA05 | 2026-01-13 | 송지숙 | 2 | 10 | 20 | 14.6 |  | 260113D006 | HRT-Z030002 | 시그니처 3P | TRA05 | 3 | 2950 | 14.33 | 88.3 | 10425 | 1280 | 970 | 1200 |  | 1150 | 460 |  | 46 |  | 18.13 | 14.87 | 16.36 |  |  | 0.209 |  |  | 양호 | 0개 | 불검출 | 합격
1월 | TAA05 | 2026-01-13 | 송지숙 | 2 | 13 | 10 | 15.1 |  | 260113D011 | HRT-Z030002 | 데코 (일반) 3P | TRA06 | 3 | 2950 | 14.58 | 88.4 | 10040 | 1250 | 1420 | 1420 |  | 1363.333 | 410 |  | 43 |  | 19.64 | 20.01 | 20.78 |  |  | 0.204 |  |  | 양호 | 0개 | 불검출 | 합격
1월 | TAA05 | 2026-01-13 | 박용주 | 4 | 15 | 50 | 15.1 |  | 260113D015 | HRT-Z030002 | 데코 (일반) 3P | TRA06 | 3 | 2950 | 15.03 | 88.5 | 11626 | 1490 | 1420 | 1420 |  | 1443.333 | 470 |  | 45 |  | 20.8 | 20.32 | 19.7 |  |  | 0.197 |  |  | 양호 | 0개 | 불검출 | 합격
1월 | TAA04 | 2026-01-13 | 박용주 | 4 | 22 | 0 | 21.5 |  | 260113C016 | HRT-Z030002 | K/T (2겹) | TRA03 | 3 | 2960 | 20.52 | 86.8 | 2112 | 2570 | 2650 | 2770 | 2950 | 2735 | 1710 | 430 | 58 |  | 40.74 | 38.46 | 40.78 | 40.52 |  | 0.315 |  |  | 양호 | 0개 | 불검출 | 합격
1월 | TAA04 | 2026-01-13 | 문종실 | 3 | 24 | 0 | 21.5 |  | 260113C019 | HRT-Z030002 | K/T (2겹) | TRA03 | 3 | 2960 | 21.43 | 86.9 | 1115 | 2720 | 2910 | 2890 | 2600 | 2780 | 1830 | 430 | 54 |  | 43.01 | 45.16 | 42.59 | 38.26 |  | 0.341 |  |  | 양호 | 0개 | 불검출 | 합격
1월 | TAA05 | 2026-01-13 | 문종실 | 3 | 24 | 0 | 15.1 |  | 260113D019 | HRT-Z030002 | 데코 (일반) 3P | TRA06 | 3 | 2950 | 15.18 | 88.1 | 12415 | 1110 | 1500 | 1230 |  | 1280 | 410 |  | 49 |  | 18.72 | 18.27 | 20.02 |  |  | 0.204 |  |  | 양호 | 0개 | 불검출 | 합격
1월 | TAA05 | 2026-01-13 | 문종실 | 3 | 4 | 20 | 15.1 |  | 260113D023 | HRT-Z030002 | 데코 (일반) 3P | TRA06 | 3 | 2950 | 15.43 | 88.4 | 12238 | 1180 | 1510 | 1310 |  | 1333.333 | 440 |  | 48 |  | 17.02 | 23.52 | 18.41 |  |  | 0.213 |  |  | 양호 | 0개 | 불검출 | 합격
1월 | TAA04 | 2026-01-13 | 문종실 | 3 | 2 | 40 | 21.5 |  | 260113C022 | HRT-Z030002 | K/T (2겹) | TRA03 | 3 | 2960 | 21.18 | 86.9 | 2424 | 2830 | 2790 | 2710 | 2780 | 2777.5 | 1880 | 400 | 56 |  | 46.38 | 38.61 | 41.25 | 42.47 |  | 0.356 |  |  | 양호 | 0개 | 불검출 | 합격
1월 | TAA04 | 2026-01-13 | 문종실 | 3 | 5 | 0 | 21.5 |  | 260113C025 | HRT-Z030002 | K/T (2겹) | TRA03 | 3 | 2960 | 21.2 | 86.8 | 2148 | 2620 | 3000 | 3110 | 2970 | 2925 | 1880 | 530 | 53 |  | 36.53 | 42.02 | 44.24 | 41.9 |  | 0.298 |  |  | 양호 | 0개 | 불검출 | 합격
1월 | TAA04 | 2026-01-14 | 박용주 | 2 | 7 | 0 | 21.5 |  | 260114C001 | HRT-Z030002 | K/T (2겹) | TRA03 | 3 | 2960 | 21.45 | 86.6 | 2279 | 3170 | 2950 | 2740 | 2070 | 2732.5 | 1990 | 510 | 57 |  | 40.22 | 39.56 | 39.46 | 30.7 |  | 0.326 |  |  | 양호 | 0개 | 불검출 | 합격
1월 | TAA04 | 2026-01-14 | 박용주 | 2 | 9 | 40 | 21.5 |  | 260114C004 | HRT-Z030002 | K/T (2겹) | TRA03 | 3 | 2960 | 20.91 | 86.4 | 2083 | 2910 | 2810 | 2920 | 2340 | 2745 | 1880 | 520 | 56 |  | 39.3 | 41.89 | 41.89 | 35.88 |  | 0.342 |  |  | 양호 | 0개 | 불검출 | 합격
1월 | TAA04 | 2026-01-14 | 박용주 | 2 | 12 | 0 | 21.5 |  | 260114C007 | HRT-Z030002 | K/T (2겹) | TRA03 | 3 | 2960 | 21.13 | 86.6 | 1953 | 2700 | 2750 | 2890 | 3080 | 2855 | 1600 | 500 | 54 |  | 39.54 | 40.23 | 39.45 | 42.46 |  | 0.307 |  |  | 양호 | 0개 | 불검출 | 합격
1월 | TAA04 | 2026-01-14 | 박용주 | 2 | 14 | 20 | 21.5 |  | 260114C010 | HRT-Z030002 | K/T (2겹) | TRA03 | 3 | 2960 | 21.36 | 86.6 | 1963 | 2860 | 2770 | 2830 | 2880 | 2835 | 1960 | 500 | 55 |  | 42.03 | 40.89 | 41.18 | 41.26 |  | 0.3 |  |  | 양호 | 0개 | 불검출 | 합격
1월 | TAA05 | 2026-01-14 | 박용주 | 2 | 7 | 0 | 15.1 |  | 260114D001 | HRT-Z030002 | 데코 (일반) 3P | TRA06 | 3 | 2950 | 15.25 | 88.4 | 12831 | 1460 | 1620 | 1470 |  | 1516.667 | 440 |  | 49 |  | 17.72 | 16.7 | 17.94 |  |  | 0.201 |  |  | 양호 | 0개 | 불검출 | 합격
1월 | TAA05 | 2026-01-14 | 박용주 | 2 | 10 | 10 | 14.1 |  | 260114D006 | HRT-Z030002 | 데코 (기획) 3P | TRA05 | 3 | 2950 | 14.58 | 88.4 | 10337 | 1320 | 1390 | 1330 |  | 1346.667 | 420 |  | 45 |  | 20.08 | 17.82 | 19.56 |  |  | 0.203 |  |  | 양호 | 0개 | 불검출 | 합격
1월 | TAA05 | 2026-01-14 | 박용주 | 2 | 13 | 0 | 14.1 |  | 260114D010 | HRT-Z030002 | 데코 (기획) 3P | TRA05 | 3 | 2950 | 14.4 | 88.3 | 9528 | 1400 | 1280 | 1410 |  | 1363.333 | 420 |  | 45 |  | 18.55 | 20.24 | 18.79 |  |  | 0.203 |  |  | 양호 | 0개 | 불검출 | 합격
1월 | TAA05 | 2026-01-14 | 박용주 | 4 | 15 | 40 | 14.1 |  | 260114D014 | HRT-Z030002 | 데코 (기획) 3P | TRA05 | 3 | 2950 | 14.36 | 88.5 | 9968 | 1360 | 1230 | 1180 |  | 1256.667 | 390 |  | 46 |  | 20.47 | 17.97 | 18.99 |  |  | 0.206 |  |  | 양호 | 0개 | 불검출 | 합격
1월 | TAA05 | 2026-01-14 | 박용주 | 4 | 18 | 10 | 14.1 |  | 260114D018 | HRT-Z030002 | 데코 (기획) 3P | TRA05 | 3 | 2950 | 14.48 | 88.3 | 12783 | 1430 | 1270 | 1220 |  | 1306.667 | 420 |  | 47 |  | 20.39 | 19.48 | 18.24 |  |  | 0.197 |  |  | 양호 | 0개 | 불검출 | 합격
1월 | TAA04 | 2026-01-14 | 박용주 | 4 | 16 | 40 | 21.5 |  | 260114C013 | HRT-Z030002 | K/T (2겹) | TRA03 | 3 | 2960 | 21.04 | 86.8 | 2016 | 2720 | 2530 | 2520 | 2550 | 2580 | 1930 | 490 | 51 |  | 41.62 | 37.02 | 35.95 | 36.87 |  | 0.325 |  |  | 양호 | 0개 | 불검출 | 합격
1월 | TAA04 | 2026-01-14 | 문종실 | 4 | 19 | 0 | 21.5 |  | 260114C016 | HRT-Z030002 | K/T (2겹) | TRA03 | 3 | 2960 | 20.71 | 86.9 | 2012 | 2720 | 2750 | 2710 | 2520 | 2675 | 1970 | 480 | 57 |  | 40.01 | 38.02 | 37.57 | 36.17 |  | 0.331 |  |  | 양호 | 0개 | 불검출 | 합격
1월 | TAA04 | 2026-01-14 | 문종실 | 4 | 21 | 20 | 21.5 |  | 260114C019 | HRT-Z030002 | K/T (2겹) | TRA03 | 3 | 2960 | 21.02 | 86.8 | 2229 | 2770 | 2590 | 2810 | 2990 | 2790 | 1960 | 490 | 58 |  | 40.01 | 39.02 | 39.99 | 40.05 |  | 0.261 |  |  | 양호 | 0개 | 불검출 | 합격
1월 | TAA04 | 2026-01-14 | 문종실 | 3 | 23 | 40 | 21.5 |  | 260114C022 | HRT-Z030002 | K/T (2겹) | TRA03 | 3 | 2960 | 21.47 | 87 | 1740 | 3080 | 2970 | 2980 | 2550 | 2895 | 2070 | 530 | 57 |  | 38.84 | 37.75 | 40.47 | 37.84 |  | 0.321 |  |  | 양호 | 0개 | 불검출 | 합격
1월 | TAA04 | 2026-01-14 | 문종실 | 3 | 2 | 10 | 21.5 |  | 260114C025 | HRT-Z030002 | K/T (2겹) | TRA03 | 3 | 2960 | 21.75 | 86.8 | 2283 | 2960 | 2680 | 2760 | 2830 | 2807.5 | 2060 | 500 | 56 |  | 41.73 | 38.23 | 36.57 | 37.59 |  | 0.323 |  |  | 양호 | 0개 | 불검출 | 합격
1월 | TAA04 | 2026-01-14 | 문종실 | 3 | 4 | 30 | 21.5 |  | 260114C028 | HRT-Z030002 | K/T (2겹) | TRA03 | 3 | 2960 | 21.45 | 87.1 | 2197 | 3350 | 3100 | 3440 | 3380 | 3317.5 | 2080 | 570 | 56 |  | 41.09 | 40.1 | 43.86 | 43.1 |  | 0.304 |  |  | 양호 | 0개 | 불검출 | 합격
1월 | TAA05 | 2026-01-14 | 문종실 | 4 | 21 | 0 | 15.1 |  | 260114D023 | HRT-Z030002 | 데코 (일반) 3P (코튼) | TRA06 | 3 | 2950 | 15.18 | 88.7 | 13471 | 1280 | 1570 | 1400 |  | 1416.667 | 450 |  | 45 |  | 20.27 | 20.75 | 20.02 |  |  | 0.196 |  |  | 양호 | 0개 | 불검출 | 합격
1월 | TAA05 | 2026-01-14 | 문종실 | 3 | 24 | 0 | 15.1 |  | 260114D027 | HRT-Z030002 | 데코 (일반) 3P (코튼) | TRA06 | 3 | 2950 | 15.25 | 88.5 | 11675 | 1430 | 1450 | 1510 |  | 1463.333 | 420 |  | 47 |  | 22.51 | 21.04 | 22.18 |  |  | 0.211 |  |  | 양호 | 0개 | 불검출 | 합격
1월 | TAA05 | 2026-01-14 | 문종실 | 3 | 2 | 30 | 15.1 |  | 260114D031 | HRT-Z030002 | 데코 (일반) 3P (코튼) | TRA06 | 3 | 2950 | 15.28 | 88.4 | 12614 | 1390 | 1520 | 1310 |  | 1406.667 | 450 |  | 46 |  | 22.26 | 21.91 | 19.32 |  |  | 0.196 |  |  | 양호 | 0개 | 불검출 | 합격
1월 | TAA05 | 2026-01-14 | 문종실 | 3 | 5 | 0 | 15.1 |  | 260114D035 | HRT-Z030002 | 데코 (일반) 3P (코튼) | TRA06 | 3 | 2950 | 15.08 | 88.5 | 11912 | 1390 | 1490 | 1490 |  | 1456.667 | 480 |  | 46 |  | 21.15 | 20.75 | 21.95 |  |  | 0.204 |  |  | 양호 | 0개 | 불검출 | 합격
1월 | TAA04 | 2026-01-15 | 박용주 | 4 | 16 | 10 | 21.5 |  | 260115C002 | HRT-Z030002 | K/T (2겹) | TRA03 | 2 | 2960 | 20.73 | 86.5 | 1866 | 3130 | 2880 | 2960 | 3270 | 3060 | 1970 | 510 | 58 |  | 39.81 | 38.16 | 39.41 | 42.64 |  | 0.275 |  |  | 양호 | 0개 | 불검출 | 합격
1월 | TAA05 | 2026-01-15 | 권혜림 | 1 | 7 | 0 | 15.1 |  | 260115D002 | HRT-Z030002 | 데코 (일반) 3P (코튼) | TRA06 | 3 | 2950 | 15.05 | 88.5 | 11360 | 1360 | 1520 | 1480 |  | 1453.333 | 470 |  | 46 |  | 20.19 | 22.08 | 21.26 |  |  | 0.203 |  |  | 양호 | 0개 | 불검출 | 합격
1월 | TAA05 | 2026-01-15 | 권혜림 | 1 | 11 | 20 | 15.1 |  | 260115D006 | HRT-Z030002 | 데코 (일반) 3P (코튼) | TRA06 | 3 | 2950 | 14.73 | 88.5 | 11185 | 1570 | 1450 | 1280 |  | 1433.333 | 440 |  | 48 |  | 22.72 | 21.79 | 19.77 |  |  | 0.204 |  |  | 양호 | 0개 | 불검출 | 합격
1월 | TAA05 | 2026-01-15 | 권혜림 | 1 | 14 | 20 | 15.1 |  | 260115D010 | HRT-Z030002 | 데코 (일반) 3P (코튼) | TRA06 | 3 | 2950 | 14.71 | 88.6 | 10562 | 1430 | 1470 | 1460 |  | 1453.333 | 440 |  | 47 |  | 19.47 | 20.02 | 20.5 |  |  | 0.194 |  |  | 양호 | 0개 | 불검출 | 합격
1월 | TAA05 | 2026-01-15 | 박용주 | 4 | 17 | 30 | 15.1 |  | 260115D014 | HRT-Z030002 | 데코 (일반) 3P (코튼) | TRA06 | 3 | 2950 | 14.85 | 88.7 | 10352 | 1400 | 1630 | 1530 |  | 1520 | 440 |  | 48 |  | 20.6 | 20.99 | 21.25 |  |  | 0.195 |  |  | 양호 | 0개 | 불검출 | 합격
1월 | TAA04 | 2026-01-15 | 박용주 | 4 | 18 | 30 | 21.5 |  | 260115C005 | HRT-Z030002 | K/T (2겹) | TRA03 | 2 | 2960 | 21.36 | 87 | 1709 | 3130 | 2400 | 2780 | 3240 | 2887.5 | 1850 | 520 | 58 |  | 41.02 | 39.25 | 40.79 | 44.02 |  | 0.337 |  |  | 양호 | 0개 | 불검출 | 합격
1월 | TAA04 | 2026-01-15 | 박용주 | 4 | 20 | 50 | 21.5 |  | 260115C008 | HRT-Z030002 | K/T (2겹) | TRA03 | 2 | 2960 | 21.31 | 86.7 | 2520 | 2800 | 2670 | 2530 | 2690 | 2672.5 | 1960 | 480 | 55 |  | 40.52 | 36.71 | 37.02 | 39.44 |  | 0.308 |  |  | 양호 | 0개 | 불검출 | 합격
1월 | TAA04 | 2026-01-15 | 문종실 | 3 | 23 | 10 | 21.5 |  | 260115C011 | HRT-Z030002 | K/T (2겹) | TRA03 | 2 | 2960 | 21.43 | 86.8 | 2189 | 2690 | 2720 | 3060 | 3120 | 2897.5 | 2130 | 450 | 56 |  | 37.79 | 36.03 | 40.49 | 39.66 |  | 0.317 |  |  | 양호 | 0개 | 불검출 | 합격
1월 | TAA05 | 2026-01-15 | 박용주 | 4 | 20 | 40 | 15.1 |  | 260115D018 | HRT-Z030002 | 데코 (일반) 3P (코튼) | TRA06 | 3 | 2950 | 15.18 | 88.5 | 14501 | 1410 | 1400 | 1310 |  | 1373.333 | 470 |  | 46 |  | 19.64 | 17.34 | 19.38 |  |  | 0.195 |  |  | 양호 | 0개 | 불검출 | 합격
1월 | TAA05 | 2026-01-15 | 문종실 | 3 | 24 | 0 | 15.1 |  | 260115D022 | HRT-Z030002 | 데코 (일반) 3P (코튼) | TRA06 | 3 | 2950 | 14.93 | 88.6 | 14041 | 1420 | 1520 | 1350 |  | 1430 | 480 |  | 49 |  | 17.53 | 16.02 | 16.69 |  |  | 0.184 |  |  | 양호 | 0개 | 불검출 | 합격
1월 | TAA04 | 2026-01-15 | 문종실 | 3 | 1 | 30 | 21.5 |  | 260115C014 | HRT-Z030002 | K/T (2겹) | TRA03 | 2 | 2960 | 21.21 | 86.9 | 1856 | 2340 | 2300 | 2510 | 2670 | 2455 | 1750 | 440 | 58 |  | 39.37 | 37.05 | 38.63 | 39.93 |  | 0.337 |  |  | 양호 | 0개 | 불검출 | 합격
1월 | TAA04 | 2026-01-15 | 문종실 | 3 | 3 | 50 | 21.5 |  | 260115C017 | HRT-Z030002 | K/T (2겹) | TRA03 | 2 | 2960 | 21.48 | 86.8 | 2349 | 2640 | 2500 | 3010 | 2790 | 2735 | 2050 | 480 | 57 |  | 35.91 | 34.87 | 39.84 | 39.04 |  | 0.326 |  |  | 양호 | 0개 | 불검출 | 합격
1월 | TAA05 | 2026-01-15 | 문종실 | 3 | 2 | 40 | 15.1 |  | 260115D026 | HRT-Z030002 | 데코 (일반) 3P (코튼) | TRA06 | 3 | 2950 | 14.8 | 88.6 | 13703 | 1510 | 1480 | 1460 |  | 1483.333 | 430 |  | 48 |  | 20.24 | 20.94 | 20.54 |  |  | 0.201 |  |  | 양호 | 0개 | 불검출 | 합격
1월 | TAA05 | 2026-01-15 | 박용주 |  |  |  | 15.1 |  | 260115D032 | HRT-Z030002 | 데코 (일반) 3P (코튼) | TRA06 | 3 | 2950 | 14.33 | 88.2 | 9607 | 1210 | 1060 | 1160 |  | 1143.333 | 340 |  | 47 | 22.37 | 21.26 | 22.06 | 22.06 |  |  | 0.204 |  |  | 양호 | 0개 | 불검출 | 합격
1월 | TAA05 | 2026-01-16 | 박용주 | 1 | 7 | 0 | 15.1 |  | 260116D001 | HRT-Z030002 | 데코 (일반) 3P (코튼) | TRA06 | 3 | 2950 | 14.8 | 88.6 | 11262 | 1370 | 1390 | 1430 |  | 1396.667 | 440 |  | 48 |  | 19.81 | 20.77 | 20.17 |  |  | 0.201 |  |  | 양호 | 0개 | 불검출 | 합격
1월 | TAA04 | 2026-01-16 | 박용주 | 1 | 6 | 10 | 21.5 |  | 260116C001 | HRT-Z030002 | K/T (2겹) | TRA03 | 2 | 2960 | 21.56 | 86.9 | 2576 | 2320 | 2780 | 2780 | 3370 | 2812.5 | 2050 | 530 | 58 |  | 33.73 | 37.85 | 36.72 | 41.76 |  | 0.323 |  |  | 양호 | 0개 | 불검출 | 합격
1월 | TAA04 | 2026-01-16 | 박용주 | 1 | 8 | 30 | 21.5 |  | 260116C004 | HRT-Z030002 | K/T (2겹) | TRA03 | 2 | 2960 | 20.98 | 87.1 | 1792 | 3220 | 2980 | 2660 | 2940 | 2950 | 2100 | 540 | 56 |  | 41.89 | 39.03 | 37.06 | 39.06 |  | 0.335 |  |  | 양호 | 0개 | 불검출 | 합격
1월 | TAA04 | 2026-01-16 | 박용주 | 1 | 10 | 50 | 21.5 |  | 260116C007 | HRT-Z030002 | K/T (2겹) | TRA03 | 2 | 2960 | 21.01 | 86.8 | 1884 | 2670 | 2860 | 2780 | 2580 | 2722.5 | 1890 | 500 | 59 |  | 37.58 | 39 | 39.44 | 37.86 |  | 0.335 |  |  | 양호 | 0개 | 불검출 | 합격
1월 | TAA04 | 2026-01-16 | 박용주 | 1 | 13 | 10 | 21.5 |  | 260116C010 | HRT-Z030002 | K/T (2겹) | TRA03 | 2 | 2960 | 20.8 | 87.1 | 1881 | 2940 | 3020 | 2650 | 2520 | 2782.5 | 2270 | 540 | 50 |  | 37.96 | 38.11 | 38.02 | 36.38 |  | 0.334 |  |  | 양호 | 0개 | 불검출 | 합격
1월 | TAA04 | 2026-01-16 | 박용주 | 4 | 15 | 30 | 21.5 |  | 260116C013 | HRT-Z030002 | K/T (2겹) | TRA03 | 2 | 2960 | 22.28 | 87.1 | 1927 | 3780 | 3600 | 3470 | 3570 | 3605 | 2620 | 620 | 55 |  | 46.26 | 42.38 | 40.6 | 44.12 |  | 0.33 |  |  | 양호 | 0개 | 불검출 | 합격
1월 | TAA04 | 2026-01-16 | 박용주 | 4 | 17 | 50 | 21.5 |  | 260116C016 | HRT-Z030002 | K/T (2겹) | TRA03 | 2 | 2960 | 21.27 | 87.1 | 1997 | 3030 | 2910 | 3220 | 3370 | 3132.5 | 2200 | 530 | 54 |  | 36.79 | 36.56 | 39.55 | 41.53 |  | 0.331 |  |  | 양호 | 0개 | 불검출 | 합격
1월 | TAA05 | 2026-01-16 | 박용주 | 1 | 9 | 10 | 14.6 |  | 260116D004 | HRT-Z030002 | 시그니처 3P | TRA05 | 3 | 2950 | 14.43 | 88.5 | 11252 | 1440 | 1300 | 1240 |  | 1326.667 | 410 |  | 49 |  | 20.24 | 19.63 | 19.95 |  |  | 0.197 |  |  | 양호 | 0개 | 불검출 | 합격
1월 | TAA05 | 2026-01-16 | 박용주 | 1 | 12 | 0 | 14.6 |  | 260116D008 | HRT-Z030002 | 시그니처 3P | TRA05 | 3 | 2950 | 14.46 | 88.5 | 12434 | 1300 | 1410 | 1340 |  | 1350 | 460 |  | 45 |  | 20.3 | 22.23 | 20.94 |  |  | 0.197 |  |  | 양호 | 0개 | 불검출 | 합격
1월 | TAA05 | 2026-01-16 | 박용주 | 1 | 14 | 40 | 14.6 |  | 260116D012 | HRT-Z030002 | 시그니처 3P | TRA05 | 3 | 2950 | 14.23 | 88.5 | 11483 | 1370 | 1070 | 1240 |  | 1226.667 | 430 |  | 47 |  | 21.52 | 17.17 | 19.21 |  |  | 0.195 |  |  | 양호 | 0개 | 불검출 | 합격
1월 | TAA05 | 2026-01-16 | 박용주 | 4 | 17 | 30 | 14.6 |  | 260116D016 | HRT-Z030002 | 시그니처 3P | TRA05 | 3 | 2950 | 14.6 | 88.5 | 10914 | 1300 | 1610 | 1410 |  | 1440 | 470 |  | 46 |  | 19.23 | 21.32 | 19.98 |  |  | 0.194 |  |  | 양호 | 0개 | 불검출 | 합격
1월 | TAA05 | 2026-01-16 | 송지숙 | 4 | 20 | 30 | 14.6 |  | 260116D020 | HRT-Z030002 | 시그니처 3P | TRA05 | 3 | 2950 | 14.5 | 88.4 | 11113 | 1450 | 1480 | 1350 |  | 1426.667 | 480 |  | 46 |  | 20.06 | 22.82 | 18.52 |  |  | 0.191 |  |  | 양호 | 0개 | 불검출 | 합격
1월 | TAA04 | 2026-01-16 | 송지숙 | 4 | 20 | 10 | 21.5 |  | 260116C019 | HRT-Z030002 | K/T (2겹) | TRA03 | 2 | 2960 | 20.92 | 87.2 | 1995 | 2900 | 2520 | 2940 | 2820 | 2795 | 2130 | 500 | 58 |  | 41.54 | 36.27 | 40.09 | 39.59 |  | 0.316 |  |  | 양호 | 0개 | 불검출 | 합격
1월 | TAA04 | 2026-01-16 | 송지숙 | 4 | 22 | 30 | 21.5 |  | 260116C022 | HRT-Z030002 | K/T (2겹) | TRA03 | 2 | 2960 | 21.57 | 86.9 | 1872 | 2830 | 2660 | 3090 | 3190 | 2942.5 | 2140 | 500 | 56 |  | 39.44 | 37.39 | 42.04 | 41.79 |  | 0.321 |  |  | 양호 | 0개 | 불검출 | 합격
1월 | TAA04 | 2026-01-16 | 송지숙 | 2 | 24 | 0 | 21.5 |  | 260116C026 | HRT-Z030002 | K/T (2겹) | TRA03 | 2 | 2960 | 21.37 | 86.7 | 2788 | 2320 | 2640 | 2610 | 2890 | 2615 | 1770 | 430 | 54 |  | 39.78 | 42.22 | 43.14 | 42.11 |  | 0.345 |  |  | 양호 | 0개 | 불검출 | 합격
1월 | TAA04 | 2026-01-16 | 송지숙 | 2 | 3 | 10 | 21.5 |  | 260116C028 | HRT-Z030002 | K/T (2겹) | TRA03 | 2 | 2960 | 21.5 | 86.8 | 2573 | 2750 | 2800 | 2300 | 2580 | 2607.5 | 1840 | 450 | 55 |  | 42.12 | 43.31 | 38.94 | 41.44 |  | 0.31 |  |  | 양호 | 0개 | 불검출 | 합격
1월 | TAA04 | 2026-01-16 | 송지숙 | 2 | 5 | 10 | 21.5 |  | 260116C031 | HRT-Z030002 | K/T (2겹) | TRA03 | 2 | 2960 | 21.3 | 86.8 | 1686 | 2850 | 3020 | 3010 | 2730 | 2902.5 | 1860 | 500 | 56 |  | 35.72 | 36.81 | 40.42 | 38.96 |  | 0.302 |  |  | 양호 | 0개 | 불검출 | 합격
1월 | TAA05 | 2026-01-16 | 송지숙 | 2 | 1 | 20 | 14.1 |  | 260116D029 | HRT-Z030002 | 데코 (기획) 3P | TRA05 | 3 | 2950 | 14.25 | 88.1 | 10571 | 1410 | 1460 | 1510 |  | 1460 | 430 |  | 48 |  | 20.67 | 23.07 | 22.8 |  |  | 0.196 |  |  | 양호 | 0개 | 불검출 | 합격
1월 | TAA05 | 2026-01-16 | 송지숙 | 2 | 4 | 20 | 14.1 |  | 260116D033 | HRT-Z030002 | 데코 (기획) 3P | TRA05 | 3 | 2950 | 14.33 | 88.2 | 9428 | 1630 | 1560 | 1410 |  | 1533.333 | 480 |  | 47 |  | 22.02 | 21.11 | 20.57 |  |  | 0.185 |  |  | 양호 | 0개 | 불검출 | 합격
1월 | TAA05 | 2026-01-17 | 권혜림 | 1 | 7 | 0 | 15.1 |  | 260117D003 | HRT-Z030002 | 데코 (일반) 3P | TRA06 | 3 | 2950 | 14.83 | 88.1 | 10408 | 1390 | 1660 | 1240 |  | 1430 | 510 |  | 47 |  | 19.8 | 19.4 | 17.9 |  |  | 0.195 |  |  | 양호 | 0개 | 불검출 | 합격
1월 | TAA05 | 2026-01-17 | 권혜림 | 1 | 10 | 20 | 15.1 |  | 260117D007 | HRT-Z030002 | 데코 (일반) 3P | TRA06 | 3 | 2950 | 14.95 | 88.1 | 11526 | 1560 | 1450 | 1510 |  | 1506.667 | 530 |  | 47 |  | 21.4 | 20.84 | 21.03 |  |  | 0.201 |  |  | 양호 | 0개 | 불검출 | 합격
1월 | TAA04 | 2026-01-17 | 권혜림 | 1 | 7 | 0 | 21.5 |  | 260117C001 | HRT-Z030002 | K/T (2겹) | TRA03 | 2 | 2960 | 21.59 | 86.5 | 1633 | 2910 | 2930 | 3030 | 2880 | 2937.5 | 2070 | 490 | 56 |  | 39.81 | 39.21 | 39.35 | 38.05 |  | 0.328 |  |  | 양호 | 0개 | 불검출 | 합격
1월 | TAA04 | 2026-01-17 | 권혜림 | 1 | 9 | 50 | 21.5 |  | 260117C005 | HRT-Z030002 | K/T (2겹) | TRA03 | 2 | 2960 | 21.04 | 86.6 | 1656 | 2430 | 2580 | 2980 | 2610 | 2650 | 2140 | 430 | 55 |  | 33.33 | 35.11 | 37.43 | 36.14 |  | 0.303 |  |  | 양호 | 0개 | 불검출 | 합격
1월 | TAA05 | 2026-01-17 | 권혜림 | 1 | 13 | 20 | 15.1 |  | 260117D011 | HRT-Z030002 | 데코 (일반) 3P | TRA06 | 3 | 2950 | 14.68 | 88.2 | 11559 | 1350 | 1350 | 1150 |  | 1283.333 | 450 |  | 46 |  | 18.98 | 19.28 | 17.39 |  |  | 0.198 |  |  | 양호 | 0개 | 불검출 | 합격
1월 | TAA05 | 2026-01-17 | 권혜림 | 4 | 16 | 30 | 15.1 |  | 260117D015 | HRT-Z030002 | 데코 (일반) 3P | TRA06 | 3 | 2950 | 14.85 | 88.1 | 11981 | 1260 | 1350 | 1430 |  | 1346.667 | 480 |  | 46 |  | 18.69 | 20.69 | 21.66 |  |  | 0.187 |  |  | 양호 | 0개 | 불검출 | 합격
1월 | TAA05 | 2026-01-17 | 송지숙 | 4 | 19 | 30 | 15.1 |  | 260117D019 | HRT-Z030002 | 데코 (일반) 3P | TRA06 | 3 | 2950 | 14.76 | 88.1 | 11259 | 1250 | 1400 | 1370 |  | 1340 | 440 |  | 46 |  | 20.04 | 21.3 | 20.37 |  |  | 0.21 |  |  | 양호 | 0개 | 불검출 | 합격
1월 | TAA04 | 2026-01-17 | 권혜림 | 1 | 11 | 40 | 14.2 |  | 260117C008 | HRT-Z030002 | 데코 (기획) 3P | TRA04 | 3 | 2930 | 14.28 | 86.8 | 13263 | 1250 | 1430 | 1500 |  | 1393.333 | 540 |  | 47 |  | 14.19 | 16.68 | 18.22 |  |  | 0.195 |  |  | 양호 | 0개 | 불검출 | 합격
1월 | TAA04 | 2026-01-17 | 권혜림 | 4 | 15 | 10 | 14.2 |  | 260117C012 | HRT-Z030002 | 데코 (기획) 3P | TRA04 | 3 | 2930 | 14.08 | 86.6 | 14771 | 1260 | 1440 | 1310 |  | 1336.667 | 500 |  | 46 |  | 16.78 | 17.3 | 17.11 |  |  | 0.205 |  |  | 양호 | 0개 | 불검출 | 합격
1월 | TAA04 | 2026-01-17 | 권혜림 | 4 | 18 | 30 | 14.2 |  | 260117C016 | HRT-Z030002 | 데코 (기획) 3P | TRA04 | 3 | 2930 | 13.76 | 86.7 | 12691 | 1230 | 1380 | 1200 |  | 1270 | 450 |  | 45 |  | 16.89 | 20.43 | 16.44 |  |  | 0.203 |  |  | 양호 | 0개 | 불검출 | 합격
1월 | TAA04 | 2026-01-17 | 송지숙 | 4 | 22 | 0 | 14.2 |  | 260117C020 | HRT-Z030002 | 데코 (기획) 3P | TRA04 | 3 | 2930 | 13.95 | 86.7 | 15841 | 1200 | 1510 | 1250 |  | 1320 | 520 |  | 46 |  | 16.3 | 20.04 | 17.39 |  |  | 0.194 |  |  | 양호 | 0개 | 불검출 | 합격
1월 | TAA04 | 2026-01-17 | 송지숙 | 2 | 1 | 20 | 14.2 |  | 260117C024 | HRT-Z030002 | 데코 (기획) 3P | TRA04 | 3 | 2930 | 14.05 | 86.7 | 14519 | 1310 | 1050 | 1460 |  | 1273.333 | 530 |  | 46 |  | 17.52 | 13.85 | 20.22 |  |  | 0.204 |  |  | 양호 | 0개 | 불검출 | 합격
1월 | TAA04 | 2026-01-17 | 송지숙 | 4 | 4 | 30 | 14.2 |  | 260117C028 | HRT-Z030002 | 데코 (기획) 3P | TRA04 | 3 | 2930 | 14.13 | 86.8 | 14457 | 1320 | 1510 | 1320 |  | 1383.333 | 540 |  | 46 |  | 18.79 | 20.42 | 19.29 |  |  | 0.211 |  |  | 양호 | 0개 | 불검출 | 합격
1월 | TAA05 | 2026-01-17 | 송지숙 | 2 | 24 | 0 | 15.1 |  | 260117D025 | HRT-Z030002 | 데코 (일반) 3P | TRA06 | 3 | 2950 | 14.65 | 88.4 | 9104 | 1010 | 1450 | 1140 |  | 1200 | 410 |  | 46 |  | 16.5 | 21.33 | 18.45 |  |  | 0.231 |  |  | 양호 | 0개 | 불검출 | 합격
1월 | TAA05 | 2026-01-17 | 송지숙 | 2 | 4 | 10 | 15.1 |  | 260117D029 | HRT-Z030002 | 데코 (일반) 3P | TRA06 | 3 | 2950 | 14.72 | 88.3 | 10271 | 1280 | 1390 | 1310 |  | 1326.667 | 450 |  | 47 |  | 20.56 | 20.47 | 21.74 |  |  | 0.211 |  |  | 양호 | 0개 | 불검출 | 합격
1월 | TAA05 | 2026-01-18 | 권혜림 | 1 | 7 | 0 | 15.1 |  | 260118D001 | HRT-Z030002 | 데코 (일반) 3P | TRA06 | 3 | 2950 | 14.76 | 88.1 | 10884 | 1330 | 1100 | 1220 |  | 1216.667 | 470 |  | 47 |  | 23.56 | 18.36 | 20.42 |  |  | 0.192 |  |  | 양호 | 0개 | 불검출 | 합격
1월 | TAA05 | 2026-01-18 | 권혜림 | 1 | 10 | 30 | 15.1 |  | 260118D005 | HRT-Z030002 | 데코 (일반) 3P | TRA06 | 3 | 2950 | 14.7 | 88.2 | 11254 | 1320 | 1480 | 1380 |  | 1393.333 | 460 |  | 47 |  | 16.3 | 22.63 | 16.34 |  |  | 0.194 |  |  | 양호 | 0개 | 불검출 | 합격
1월 | TAA05 | 2026-01-18 | 권혜림 | 1 | 13 | 20 | 15.1 |  | 260118D009 | HRT-Z030002 | 데코 (일반) 3P | TRA06 | 3 | 2950 | 14.97 | 88.2 | 12316 | 1550 | 1320 | 1370 |  | 1413.333 | 440 |  | 45 |  | 22.39 | 17.98 | 19.09 |  |  | 0.202 |  |  | 양호 | 0개 | 불검출 | 합격
1월 | TAA04 | 2026-01-18 | 권혜림 | 1 | 7 | 0 | 14.2 |  | 260118C001 | HRT-Z030002 | 데코 (기획) 3P | TRA04 | 3 | 2930 | 14.23 | 86.8 | 14078 | 1520 | 1330 | 1360 |  | 1403.333 | 570 |  | 46 |  | 18.33 | 18.84 | 15.87 |  |  | 0.215 |  |  | 양호 | 0개 | 불검출 | 합격
1월 | TAA04 | 2026-01-18 | 권혜림 | 1 | 11 | 30 | 14.2 |  | 260118C006 | HRT-Z030002 | 데코 (기획) 3P | TRA04 | 3 | 2930 | 14.02 | 86.9 | 13627 | 1240 | 1350 | 1090 |  | 1226.667 | 490 |  | 44 |  | 17.61 | 19.38 | 17.11 |  |  | 0.213 |  |  | 양호 | 0개 | 불검출 | 합격
1월 | TAA04 | 2026-01-18 | 문종실 | 3 | 15 | 0 | 16.5 |  | 260118C011 | HRT-Z030002 | 데코 (일반) 2P | TRA04 | 2 | 2930 | 16.32 | 87.3 | 17480 | 1690 | 1590 | 1680 | 1590 | 1637.5 | 640 |  | 46 |  | 21.26 | 20.54 | 20.41 | 20.43 |  | 0.234 |  |  | 양호 | 0개 | 불검출 | 합격
1월 | TAA04 | 2026-01-18 | 문종실 | 3 | 17 | 10 | 16.5 |  | 260118C014 | HRT-Z030002 | 데코 (일반) 2P | TRA04 | 2 | 2930 | 16.31 | 87.2 | 13170 | 1390 | 1400 | 1340 | 1430 | 1390 | 540 |  | 48 |  | 24.32 | 23.63 | 22.27 | 23.25 |  | 0.244 |  |  | 양호 | 0개 | 불검출 | 합격
1월 | TAA04 | 2026-01-18 | 문종실 | 3 | 19 | 30 | 16.5 |  | 260118C017 | HRT-Z030002 | 데코 (일반) 2P | TRA04 | 2 | 2930 | 16.08 | 87.2 | 12862 | 1270 | 1160 | 1360 | 1420 | 1302.5 | 440 |  | 45 |  | 19.45 | 20.98 | 22.79 | 22.63 |  | 0.237 |  |  | 양호 | 0개 | 불검출 | 합격
1월 | TAA04 | 2026-01-18 | 문종실 | 3 | 21 | 50 | 16.5 |  | 260118C020 | HRT-Z030002 | 데코 (일반) 2P | TRA04 | 2 | 2930 | 16.47 | 87.3 | 13028 | 1490 | 1400 | 1400 | 1260 | 1387.5 | 540 |  | 46 |  | 21.11 | 20.59 | 20.79 | 18.43 |  | 0.226 |  |  | 양호 | 0개 | 불검출 | 합격
1월 | TAA04 | 2026-01-18 | 송지숙 | 2 | 24 | 0 | 16.5 |  | 260118C023 | HRT-Z030002 | 데코 (일반) 2P | TRA04 | 2 | 2930 | 16.13 | 87.2 | 11060 | 1170 | 1270 | 1280 | 1140 | 1215 | 470 |  | 44 |  | 19.11 | 20.17 | 20.41 | 18.83 |  | 0.218 |  |  | 양호 | 0개 | 불검출 | 합격
1월 | TAA05 | 2026-01-18 | 문종실 | 3 | 15 | 50 | 15.1 |  | 260118D012 | HRT-Z030002 | 데코 (일반) 3P | TRA06 | 3 | 2950 | 14.3 | 88.1 | 13130 | 1380 | 1330 | 1520 |  | 1410 | 440 |  | 48 |  | 18.09 | 17.42 | 20.43 |  |  | 0.189 |  |  | 양호 | 0개 | 불검출 | 합격
1월 | TAA05 | 2026-01-18 | 문종실 | 3 | 18 | 50 | 15.1 |  | 260118D016 | HRT-Z030002 | 데코 (일반) 3P | TRA06 | 3 | 2950 | 15.01 | 88.2 | 14314 | 1440 | 1410 | 1320 |  | 1390 | 430 |  | 46 |  | 18.01 | 18.55 | 16.26 |  |  | 0.192 |  |  | 양호 | 0개 | 불검출 | 합격
1월 | TAA05 | 2026-01-18 | 문종실 | 3 | 21 | 50 | 15.1 |  | 260118D020 | HRT-Z030002 | 데코 (일반) 3P | TRA06 | 3 | 2950 | 14.8 | 88.1 | 10546 | 1520 | 1410 | 1590 |  | 1506.667 | 420 |  | 46 |  | 16.92 | 16.07 | 18.9 |  |  | 0.201 |  |  | 양호 | 0개 | 불검출 | 합격
1월 | TAA05 | 2026-01-18 | 송지숙 | 2 | 24 | 0 | 15.1 |  | 260118D023 | HRT-Z030002 | 데코 (일반) 3P | TRA06 | 3 | 2950 | 14.8 | 88 | 13086 | 1550 | 1320 | 1700 |  | 1523.333 | 470 |  | 48 |  | 16.64 | 20.01 | 18.25 |  |  | 0.203 |  |  | 양호 | 0개 | 불검출 | 합격
1월 | TAA05 | 2026-01-18 | 송지숙 | 2 | 3 | 0 | 15.1 |  | 260118D028 | HRT-Z030002 | 데코 (일반) 3P | TRA06 | 3 | 2950 | 14.92 | 88.1 | 13578 | 1560 | 1410 | 1560 |  | 1510 | 500 |  | 47 |  | 21.35 | 20.39 | 20.69 |  |  | 0.202 |  |  | 양호 | 0개 | 불검출 | 합격
1월 | TAA05 | 2026-01-19 | 권혜림 | 1 | 7 | 0 | 15.1 |  | 260119D001 | HRT-Z030002 | FT 3겹 쉬폰 | TRA06 | 3 | 2950 | 15.07 | 87.6 | 9822 | 1280 | 1600 | 1350 |  | 1410 | 460 |  | 47 |  | 16.62 | 19.2 | 18.29 |  |  | 0.202 |  |  | 양호 | 0개 | 불검출 | 합격
1월 | TAA04 | 2026-01-18 | 송지숙 | 2 | 1 | 40 | 15.2 |  | 260118C026 | HRT-Z030002 | 데코 (일반) 3P | TRA04 | 3 | 2930 | 14.63 | 87.2 | 12812 | 1420 | 1480 | 1430 |  | 1443.333 | 570 |  | 46 |  | 21.05 | 16.05 | 20.14 |  |  | 0.212 |  |  | 양호 | 0개 | 불검출 | 합격
1월 | TAA04 | 2026-01-18 | 송지숙 | 2 | 4 | 40 | 15.2 |  | 260118C039 | HRT-Z030002 | 데코 (일반) 3P | TRA04 | 3 | 2930 | 15.23 | 87.3 | 12211 | 1590 | 1570 | 1550 |  | 1570 | 490 |  | 46 |  | 22.36 | 24.14 | 22.67 |  |  | 0.215 |  |  | 양호 | 0개 | 불검출 | 합격
1월 | TAA04 | 2026-01-19 | 권혜림 | 1 | 7 | 0 | 15.2 |  | 260119C001 | HRT-Z030002 | 데코 (일반) 3P | TRA04 | 3 | 2930 | 14.93 | 87.1 | 12746 | 1440 | 1170 | 1270 |  | 1293.333 | 590 |  | 47 |  | 26.12 | 22.24 | 23.5 |  |  | 0.228 |  |  | 양호 | 0개 | 불검출 | 합격
1월 | TAA04 | 2026-01-19 | 권혜림 | 1 | 11 | 50 | 14.7 |  | 260119C007 | HRT-Z030002 | 시그니처 3P | TRA05 | 3 | 2950 | 14.46 | 86.8 | 15206 | 1130 | 1420 | 1280 |  | 1276.667 | 550 |  | 48 |  | 18.01 | 20.26 | 18.72 |  |  | 0.207 |  |  | 양호 | 0개 | 불검출 | 합격
1월 | TAA04 | 2026-01-19 | 문종실 | 3 | 15 | 10 | 14.7 |  | 260119C011 | HRT-Z030002 | 시그니처 3P | TRA05 | 3 | 2950 | 14.51 | 86.7 | 15009 | 1160 | 1070 | 1220 |  | 1150 | 510 |  | 46 |  | 19.47 | 18.83 | 20.36 |  |  | 0.237 |  |  | 양호 | 0개 | 불검출 | 합격
1월 | TAA05 | 2026-01-19 | 권혜림 | 1 | 9 | 0 | 15.1 |  | 260119D003 | HRT-Z030002 | FT 3겹 쉬폰 | TRA06 | 3 | 2950 | 14.77 | 87.7 | 11336 | 1190 | 1590 | 1420 |  | 1400 | 470 |  | 46 |  | 20.13 | 22.6 | 22.68 |  |  | 0.195 |  |  | 양호 | 0개 | 불검출 | 합격
1월 | TAA05 | 2026-01-19 | 권혜림 | 1 | 12 | 10 | 15.1 |  | 260119D007 | HRT-Z030002 | FT 3겹 쉬폰 | TRA06 | 3 | 2950 | 14.85 | 87.7 | 12205 | 1310 | 1310 | 1380 |  | 1333.333 | 420 |  | 45 |  | 21.36 | 21.89 | 21.97 |  |  | 0.203 |  |  | 양호 | 0개 | 불검출 | 합격
1월 | TAA05 | 2026-01-19 | 문종실 | 3 | 15 | 20 | 15.1 |  | 260119D011 | HRT-Z030002 | FT 3겹 쉬폰 | TRA06 | 3 | 2950 | 14.78 | 88 | 12679 | 1510 | 1420 | 1170 |  | 1366.667 | 440 |  | 46 |  | 20.84 | 16.93 | 14.51 |  |  | 0.209 |  |  | 양호 | 0개 | 불검출 | 합격
1월 | TAA04 | 2026-01-19 | 문종실 | 3 | 18 | 30 | 14.7 |  | 260119C015 | HRT-Z030002 | 시그니처 3P | TRA05 | 3 | 2950 | 14.32 | 86.8 | 15650 | 1210 | 1780 | 1360 |  | 1450 | 520 |  | 47 |  | 12.11 | 15.07 | 14.42 |  |  | 0.203 |  |  | 양호 | 0개 | 불검출 | 합격
1월 | TAA04 | 2026-01-19 | 문종실 | 3 | 21 | 50 | 14.7 |  | 260119C019 | HRT-Z030002 | 시그니처 3P | TRA05 | 3 | 2950 | 14.33 | 86.9 | 17500 | 1410 | 1270 | 1320 |  | 1333.333 | 590 |  | 46 |  | 14.11 | 13.02 | 14.58 |  |  | 0.21 |  |  | 양호 | 0개 | 불검출 | 합격
1월 | TAA05 | 2026-01-19 | 문종실 | 3 | 18 | 40 | 15.1 |  | 260119D015 | HRT-Z030002 | FT 3겹 쉬폰 | TRA06 | 3 | 2950 | 14.81 | 87.9 | 13641 | 1400 | 1570 | 1430 |  | 1466.667 | 410 |  | 46 |  | 19.15 | 20.01 | 20.28 |  |  | 0.201 |  |  | 양호 | 0개 | 불검출 | 합격
1월 | TAA05 | 2026-01-19 | 문종실 | 3 | 21 | 50 | 15.1 |  | 260119D019 | HRT-Z030002 | FT 3겹 쉬폰 | TRA06 | 3 | 2950 | 14.53 | 88.1 | 11093 | 1370 | 1470 | 1380 |  | 1406.667 | 430 |  | 46 |  | 16.83 | 22.05 | 16.47 |  |  | 0.208 |  |  | 양호 | 0개 | 불검출 | 합격
1월 | TAA05 | 2026-01-19 | 송지숙 | 2 | 1 | 10 | 15.1 |  | 260119D024 | HRT-Z030002 | 데코 (일반) 3P (코튼) | TRA06 | 3 | 2950 | 14.91 | 88.2 | 10881 | 1490 | 1320 | 1600 |  | 1470 | 500 |  | 45 |  | 15.22 | 20.61 | 18.5 |  |  | 0.205 |  |  | 양호 | 0개 | 불검출 | 합격
1월 | TAA05 | 2026-01-19 | 송지숙 | 2 | 4 | 20 | 15.1 |  | 260119D028 | HRT-Z030002 | 데코 (일반) 3P (코튼) | TRA06 | 3 | 2950 | 14.95 | 88.4 | 10389 | 1510 | 1160 | 1510 |  | 1393.333 | 460 |  | 48 |  | 24.05 | 20.3 | 23.84 |  |  | 0.209 |  |  | 양호 | 0개 | 불검출 | 합격
1월 | TAA04 | 2026-01-19 | 송지숙 | 2 | 1 | 10 | 14.7 |  | 260119C023 | HRT-Z030002 | 시그니처 3P | TRA05 | 3 | 2950 | 14.75 | 87.5 | 14065 | 1280 | 1460 | 1110 |  | 1283.333 | 530 |  | 46 |  | 17.61 | 18.33 | 15.14 |  |  | 0.185 |  |  | 양호 | 0개 | 불검출 | 합격
1월 | TAA04 | 2026-01-19 | 송지숙 | 2 | 4 | 30 | 14.2 |  | 260119C027 | HRT-Z030002 | 데코 (기획) 3P | TRA05 | 3 | 2950 | 14.05 | 87.2 | 13189 | 1580 | 1390 | 1360 |  | 1443.333 | 510 |  | 45 |  | 16.8 | 18.41 | 14.1 |  |  | 0.198 |  |  | 양호 | 0개 | 불검출 | 합격
1월 | TAA04 | 2026-01-20 | 박용주 | 4 | 7 | 0 | 14.2 |  | 260120C001 | HRT-Z030002 | 데코 (기획) 3P | TRA05 | 3 | 2950 | 14.05 | 86.5 | 14545 | 1270 | 1310 | 1520 |  | 1366.667 | 550 |  | 48 |  | 15.06 | 17.42 | 17.62 |  |  | 0.202 |  |  | 양호 | 0개 | 불검출 | 합격
1월 | TAA04 | 2026-01-20 | 박용주 | 4 | 11 | 20 | 14.7 |  | 260120C006 | HRT-Z030002 | 시그니처 3P | TRA05 | 3 | 2950 | 14.53 | 86.6 | 14551 | 1270 | 1230 | 1370 |  | 1290 | 440 |  | 47 |  | 15.72 | 17.54 | 17.07 |  |  | 0.211 |  |  | 양호 | 0개 | 불검출 | 합격
1월 | TAA04 | 2026-01-20 | 박용주 | 4 | 14 | 40 | 14.7 |  | 260120C010 | HRT-Z030002 | 시그니처 3P | TRA05 | 3 | 2950 | 14.28 | 86.9 | 14629 | 1400 | 1250 | 1380 |  | 1343.333 | 410 |  | 46 |  | 22.73 | 22.25 | 22.31 |  |  | 0.201 |  |  | 양호 | 0개 | 불검출 | 합격
1월 | TAA05 | 2026-01-20 | 박용주 | 4 | 7 | 0 | 15.1 |  | 260120D001 | HRT-Z030002 | 데코 (일반) 3P (코튼) | TRA06 | 3 | 2950 | 14.72 | 88.2 | 11930 | 1390 | 1380 | 1350 |  | 1373.333 | 410 |  | 46 |  | 21.79 | 19.97 | 19.33 |  |  | 0.198 |  |  | 양호 | 0개 | 불검출 | 합격
1월 | TAA04 | 2026-01-20 | 문종실 | 3 | 18 | 0 | 14.7 |  | 260120C014 | HRT-Z030002 | 시그니처 3P | TRA05 | 3 | 2950 | 14.58 | 86.7 | 11683 | 1340 | 1160 | 1370 |  | 1290 | 430 |  | 43 |  | 22.48 | 20.46 | 22.58 |  |  | 0.208 |  |  | 양호 | 0개 | 불검출 | 합격
1월 | TAA04 | 2026-01-20 | 문종실 | 3 | 21 | 20 | 14.7 |  | 260120C018 | HRT-Z030002 | 시그니처 3P | TRA05 | 3 | 2950 | 14.26 | 86.9 | 10740 | 1270 | 1320 | 1490 |  | 1360 | 470 |  | 45 |  | 18.93 | 21.5 | 21.78 |  |  | 0.209 |  |  | 양호 | 0개 | 불검출 | 합격
1월 | TAA05 | 2026-01-20 | 문종실 | 3 | 21 | 30 | 15.1 |  | 260120D008 | HRT-Z030002 | 데코 (일반) 3P (코튼) | TRA06 | 3 | 2950 | 14.63 | 88.2 | 10736 | 1330 | 1420 | 1330 |  | 1360 | 450 |  | 45 |  | 23.32 | 25.73 | 24.15 |  |  | 0.2 |  |  | 양호 | 0개 | 불검출 | 합격
1월 | TAA05 | 2026-01-20 | 송지숙 | 2 | 1 | 20 | 15.1 |  | 260120D012 | HRT-Z030002 | 데코 (일반) 3P (코튼) | TRA06 | 3 | 2950 | 14.65 | 87.8 | 8481 | 1390 | 1260 | 1270 |  | 1306.667 | 400 |  | 46 |  | 17.3 | 22.86 | 16.84 |  |  | 0.213 |  |  | 양호 | 0개 | 불검출 | 합격
1월 | TAA05 | 2026-01-20 | 송지숙 | 2 | 4 | 40 | 15.1 |  | 260120D016 | HRT-Z030002 | 데코 (일반) 3P (코튼) | TRA06 | 3 | 2950 | 14.8 | 88.2 | 9584 | 1450 | 1430 | 1280 |  | 1386.667 | 390 |  | 48 |  | 18.35 | 19.3 | 16.27 |  |  | 0.212 |  |  | 양호 | 0개 | 불검출 | 합격
1월 | TAA04 | 2026-01-20 | 송지숙 | 2 | 24 | 0 | 14.7 |  | 260120C021 | HRT-Z030002 | 시그니처 3P | TRA05 | 3 | 2950 | 14.56 | 87.4 | 10825 | 1220 | 1240 | 1380 |  | 1280 | 450 |  | 46 |  | 20.59 | 22.41 | 22.93 |  |  | 0.221 |  |  | 양호 | 0개 | 불검출 | 합격
1월 | TAA04 | 2026-01-20 | 송지숙 | 2 | 4 | 10 | 14.7 |  | 260120C025 | HRT-Z030002 | 시그니처 3P | TRA05 | 3 | 2950 | 14.36 | 87.3 | 11393 | 1300 | 1240 | 1210 |  | 1250 | 460 |  | 45 |  | 21.51 | 21.73 | 18.46 |  |  | 0.212 |  |  | 양호 | 0개 | 불검출 | 합격
1월 | TAA05 | 2026-01-21 | 박용주 | 4 | 11 | 20 | 16.8 |  | 260121D007 | HRT-Z030002 | 촉앤감 3P | TRA06 | 3 | 2950 | 16.21 | 88.7 | 10254 | 1470 | 1660 | 1370 |  | 1500 | 440 |  | 47 |  | 20.11 | 16.69 | 17.11 |  |  | 0.231 |  |  | 양호 | 0개 | 불검출 | 합격
1월 | TAA05 | 2026-01-21 | 박용주 | 4 | 14 | 20 | 16.8 |  | 260121D011 | HRT-Z030002 | 촉앤감 3P | TRA06 | 3 | 2950 | 16.28 | 88.5 | 14496 | 1390 | 1310 | 1470 |  | 1390 | 370 |  | 43 |  | 21.97 | 21.55 | 21.7 |  |  | 0.208 |  |  | 양호 | 0개 | 불검출 | 합격
1월 | TAA05 | 2026-01-21 | 문종실 | 3 | 17 | 20 | 16.8 |  | 260121D015 | HRT-Z030002 | 촉앤감 3P | TRA06 | 3 | 2950 | 16.47 | 88.7 | 12131 | 1380 | 1240 | 1250 |  | 1290 | 430 |  | 46 |  | 21.78 | 19.04 | 18.45 |  |  | 0.243 |  |  | 양호 | 0개 | 불검출 | 합격
1월 | TAA04 | 2026-01-21 | 박용주 | 4 | 7 | 0 | 14.7 |  | 260121C001 | HRT-Z030002 | 시그니처 3P | TRA05 | 3 | 2950 | 14.53 | 87.1 | 11144 | 1470 | 1580 | 1480 |  | 1510 | 420 |  | 45 |  | 22.62 | 19.38 | 22.62 |  |  | 0.216 |  |  | 양호 | 0개 | 불검출 | 합격
1월 | TAA04 | 2026-01-21 | 박용주 | 4 | 9 | 10 | 14.2 |  | 260121C004 | HRT-Z030002 | 데코 (기획) 3P | TRA05 | 3 | 2950 | 13.81 | 87.4 | 11181 | 1330 | 1350 | 1390 |  | 1356.667 | 410 |  | 43 |  | 22.22 | 22.59 | 24.38 |  |  | 0.219 |  |  | 양호 | 0개 | 불검출 | 합격
1월 | TAA04 | 2026-01-21 | 박용주 | 4 | 12 | 30 | 14.2 |  | 260121C008 | HRT-Z030002 | 데코 (기획) 3P | TRA05 | 3 | 2950 | 14.01 | 87.3 | 14047 | 1180 | 1240 | 1050 |  | 1156.667 | 450 |  | 44 |  | 22.57 | 22.58 | 19.65 |  |  | 0.212 |  |  | 양호 | 0개 | 불검출 | 합격
1월 | TAA04 | 2026-01-21 | 문종실 | 3 | 15 | 50 | 14.2 |  | 260121C012 | HRT-Z030002 | 데코 (기획) 3P | TRA05 | 3 | 2950 | 13.93 | 87.3 | 14334 | 1300 | 1270 | 1160 |  | 1243.333 | 420 |  | 45 |  | 24.23 | 22.41 | 21.29 |  |  | 0.202 |  |  | 양호 | 0개 | 불검출 | 합격
1월 | TAA05 | 2026-01-21 | 문종실 | 3 | 20 | 20 | 16.8 |  | 260121D019 | HRT-Z030002 | 촉앤감 3P | TRA06 | 3 | 2950 | 17.2 | 88.6 | 11518 | 1330 | 1360 | 1570 |  | 1420 | 450 |  | 46 |  | 22.31 | 23.44 | 23.46 |  |  | 0.238 |  |  | 양호 | 0개 | 불검출 | 합격
1월 | TAA05 | 2026-01-21 | 권혜림 | 1 | 23 | 20 | 16.8 |  | 260121D023 | HRT-Z030002 | 촉앤감 3P | TRA06 | 3 | 2950 | 17.15 | 88.6 | 10571 | 1410 | 1600 | 1510 |  | 1506.667 | 470 |  | 46 |  | 22.54 | 23.13 | 21.14 |  |  | 0.232 |  |  | 양호 | 0개 | 불검출 | 합격
1월 | TAA04 | 2026-01-21 | 문종실 | 3 | 19 | 10 | 14.2 |  | 260121C016 | HRT-Z030002 | 데코 (기획) 3P | TRA04 | 3 | 2930 | 14.12 | 87.2 | 12380 | 1440 | 1350 | 1520 |  | 1436.667 | 500 |  | 45 |  | 21.57 | 21.5 | 22.61 |  |  | 0.223 |  |  | 양호 | 0개 | 불검출 | 합격
1월 | TAA04 | 2026-01-21 | 문종실 | 3 | 22 | 30 | 14.2 |  | 260121C020 | HRT-Z030002 | 데코 (기획) 3P | TRA04 | 3 | 2930 | 14.2 | 86.8 | 12763 | 1450 | 1500 | 1380 |  | 1443.333 | 470 |  | 46 |  | 24.31 | 23.68 | 24.76 |  |  | 0.223 |  |  | 양호 | 0개 | 불검출 | 합격
1월 | TAA05 | 2026-01-21 | 권혜림 | 1 | 2 | 20 | 16.8 |  | 260121D027 | HRT-Z030002 | 촉앤감 3P | TRA06 | 3 | 2950 | 16.93 | 88.6 | 11198 | 1480 | 1430 | 1430 |  | 1446.667 | 450 |  | 47 |  | 22.19 | 22.55 | 20.69 |  |  | 0.234 |  |  | 양호 | 0개 | 불검출 | 합격
1월 | TAA05 | 2026-01-21 | 권혜림 | 1 | 5 | 0 | 16.8 |  | 260121D031 | HRT-Z030002 | 촉앤감 3P | TRA06 | 3 | 2950 | 16.76 | 88.5 | 11911 | 1410 | 1410 | 1340 |  | 1386.667 | 400 |  | 49 |  | 22.85 | 19.73 | 22.76 |  |  | 0.24 |  |  | 양호 | 0개 | 불검출 | 합격
1월 | TAA04 | 2026-01-21 | 권혜림 | 1 | 2 | 0 | 14.2 |  | 260121C024 | HRT-Z030002 | 데코 (기획) 3P | TRA04 | 3 | 2930 | 14.13 | 86.9 | 13259 | 1390 | 1560 | 1300 |  | 1416.667 | 510 |  | 46 |  | 20.83 | 19.18 | 19.76 |  |  | 0.221 |  |  | 양호 | 0개 | 불검출 | 합격
1월 | TAA04 | 2026-01-21 | 권혜림 | 1 | 5 | 0 | 14.2 |  | 260121C028 | HRT-Z030002 | 데코 (기획) 3P | TRA04 | 3 | 2930 | 13.81 | 87.3 | 11722 | 1420 | 1080 | 1340 |  | 1280 | 380 |  | 49 |  | 21.14 | 18.59 | 18.79 |  |  | 0.212 |  |  | 양호 | 0개 | 불검출 | 합격
1월 | TAA05 | 2026-01-22 | 박용주 | 4 | 7 | 0 | 16.8 |  | 260122D002 | HRT-Z030002 | 촉앤감 3P | TRA06 | 3 | 2950 | 16.55 | 88.4 | 9684 | 1240 | 1310 | 1310 |  | 1286.667 | 370 |  | 48 |  | 21.39 | 22.6 | 18.73 |  |  | 0.238 |  |  | 양호 | 0개 | 불검출 | 합격
1월 | TAA05 | 2026-01-22 | 박용주 | 4 | 11 | 20 | 16.8 |  | 260122D006 | HRT-Z030002 | 촉앤감 3P | TRA06 | 3 | 2950 | 16.28 | 88.5 | 11983 | 1360 | 1480 | 1330 |  | 1390 | 420 |  | 47 |  | 20.48 | 23.4 | 21.76 |  |  | 0.202 |  |  | 양호 | 0개 | 불검출 | 합격
1월 | TAA05 | 2026-01-22 | 박용주 | 4 | 14 | 40 | 16.8 |  | 260122D010 | HRT-Z030002 | 촉앤감 3P | TRA06 | 3 | 2950 | 16.5 | 88.5 | 11212 | 1300 | 1510 | 1350 |  | 1386.667 | 390 |  | 48 |  | 17.37 | 18.58 | 17.9 |  |  | 0.228 |  |  | 양호 | 0개 | 불검출 | 합격
1월 | TAA05 | 2026-01-22 | 박용주 | 3 | 17 | 50 | 16.8 |  | 260122D014 | HRT-Z030002 | 촉앤감 3P | TRA06 | 3 | 2950 | 16.63 | 88.4 | 10960 | 1320 | 1480 | 1370 |  | 1390 | 450 |  | 47 |  | 19.06 | 22.63 | 20.04 |  |  | 0.223 |  |  | 양호 | 0개 | 불검출 | 합격
1월 | TAA04 | 2026-01-22 | 박용주 | 4 | 7 | 0 | 14.2 |  | 260122C002 | HRT-Z030002 | 데코 (기획) 3P | TRA04 | 3 | 2930 | 13.85 | 87.3 | 12348 | 1140 | 1310 | 1170 |  | 1206.667 | 440 |  | 47 |  | 20.88 | 22.33 | 22.31 |  |  | 0.211 |  |  | 양호 | 0개 | 불검출 | 합격
1월 | TAA04 | 2026-01-22 | 박용주 | 4 | 12 | 0 | 14.2 |  | 260122C006 | HRT-Z030002 | 데코 (기획) 3P | TRA04 | 3 | 2930 | 14.1 | 87.2 | 11513 | 1220 | 1300 | 1350 |  | 1290 | 470 |  | 45 |  | 19.49 | 22.24 | 20.32 |  |  | 0.214 |  |  | 양호 | 0개 | 불검출 | 합격
1월 | TAA04 | 2026-01-22 | 박용주 | 3 | 15 | 20 | 14.2 |  | 260122C010 | HRT-Z030002 | 데코 (기획) 3P | TRA04 | 3 | 2930 | 14.25 | 87.2 | 9957 | 1450 | 1400 | 1520 |  | 1456.667 | 520 |  | 46 |  | 23.42 | 22.61 | 24.63 |  |  | 0.215 |  |  | 양호 | 0개 | 불검출 | 합격
1월 | TAA04 | 2026-01-22 | 박용주 | 3 | 18 | 40 | 14.2 |  | 260122C014 | HRT-Z030002 | 데코 (기획) 3P | TRA05 | 3 | 2950 | 13.58 | 87.3 | 12188 | 1390 | 1310 | 1310 |  | 1336.667 | 480 |  | 46 |  | 23.26 | 21.68 | 23.05 |  |  | 0.22 |  |  | 양호 | 0개 | 불검출 | 합격
1월 | TAA04 | 2026-01-22 | 권혜림 | 3 | 22 | 10 | 14.2 |  | 260122C018 | HRT-Z030002 | 데코 (기획) 3P | TRA05 | 3 | 2950 | 13.7 | 87.2 | 12572 | 1000 | 1270 | 1300 |  | 1190 | 490 |  | 47 |  | 17.55 | 20.95 | 21.9 |  |  | 0.223 |  |  | 양호 | 0개 | 불검출 | 합격
1월 | TAA05 | 2026-01-22 | 권혜림 | 3 | 21 | 10 | 16.8 |  | 260122D018 | HRT-Z030002 | 촉앤감 3P | TRA06 | 3 | 2950 | 16.55 | 88.7 | 9863 | 1300 | 1500 | 1300 |  | 1366.667 | 490 |  | 47 |  | 19.32 | 18.4 | 20.77 |  |  | 0.231 |  |  | 양호 | 0개 | 불검출 | 합격
1월 | TAA05 | 2026-01-22 | 권혜림 | 1 | 24 | 0 | 16.8 |  | 260122D022 | HRT-Z030002 | 촉앤감 3P | TRA06 | 3 | 2950 | 16.72 | 88.5 | 12063 | 1540 | 1600 | 1390 |  | 1510 | 500 |  | 46 |  | 22.11 | 19.88 | 21.49 |  |  | 0.225 |  |  | 양호 | 0개 | 불검출 | 합격
1월 | TAA04 | 2026-01-22 | 권혜림 | 1 | 1 | 30 | 14.2 |  | 260122C022 | HRT-Z030002 | 데코 (기획) 3P | TRA05 | 3 | 2950 | 14.15 | 87.3 | 13514 | 1240 | 1520 | 1370 |  | 1376.667 | 500 |  | 46 |  | 19.52 | 22.34 | 21.45 |  |  | 0.225 |  |  | 양호 | 0개 | 불검출 | 합격
1월 | TAA04 | 2026-01-22 | 권혜림 | 1 | 4 | 30 | 14.2 |  | 260122C026 | HRT-Z030002 | 데코 (기획) 3P | TRA05 | 3 | 2950 | 14.36 | 86.6 | 11133 | 1370 | 1630 | 1490 |  | 1496.667 | 460 |  | 48 |  | 22.58 | 24.19 | 22.55 |  |  | 0.208 |  |  | 양호 | 0개 | 불검출 | 합격
1월 | TAA05 | 2026-01-22 | 권혜림 | 1 | 3 | 0 | 16.8 |  | 260122D026 | HRT-Z030002 | 촉앤감 3P | TRA06 | 3 | 2950 | 16.55 | 88.6 | 12373 | 1340 | 1310 | 1600 |  | 1416.667 | 470 |  | 47 |  | 20.14 | 21.86 | 22.78 |  |  | 0.228 |  |  | 양호 | 0개 | 불검출 | 합격
1월 | TAA05 | 2026-01-22 | 권혜림 | 1 | 5 | 20 | 16.8 |  | 260122D029 | HRT-Z030002 | 촉앤감 3P | TRA06 | 3 | 2950 | 16.5 | 88.5 | 12240 | 1550 | 1450 | 1500 |  | 1500 | 450 |  | 49 |  | 18.87 | 16.63 | 17.52 |  |  | 0.231 |  |  | 양호 | 0개 | 불검출 | 합격
1월 | TAA04 | 2026-01-23 | 박용주 | 4 | 7 | 0 | 14.7 |  | 260123C001 | HRT-Z030002 | 시그니처 3P | TRA05 | 3 | 2950 | 14.11 | 87.2 | 12097 | 1490 | 1440 | 1400 |  | 1443.333 | 450 |  | 49 |  | 22.21 | 23.19 | 21.58 |  |  | 0.228 |  |  | 양호 | 0개 | 불검출 | 합격
1월 | TAA04 | 2026-01-23 | 박용주 | 4 | 10 | 40 | 14.7 |  | 260123C005 | HRT-Z030002 | 시그니처 3P | TRA05 | 3 | 2950 | 14.26 | 86.8 | 9933 | 1200 | 1040 | 1100 |  | 1113.333 | 360 |  | 47 |  | 23.9 | 23.58 | 22.62 |  |  | 0.223 |  |  | 양호 | 0개 | 불검출 | 합격
1월 | TAA04 | 2026-01-23 | 박용주 | 4 | 14 | 0 | 14.7 |  | 260123C009 | HRT-Z030002 | 시그니처 3P | TRA05 | 3 | 2950 | 14.46 | 86.9 | 11239 | 1300 | 1350 | 1330 |  | 1326.667 | 430 |  | 48 |  | 25.08 | 25.47 | 24.82 |  |  | 0.215 |  |  | 양호 | 0개 | 불검출 | 합격
1월 | TAA04 | 2026-01-23 | 송지숙 | 2 | 17 | 20 | 14.7 |  | 260123C013 | HRT-Z030002 | 시그니처 3P | TRA05 | 3 | 2950 | 14.68 | 86.9 | 13728 | 1400 | 1270 | 1430 |  | 1366.667 | 490 |  | 46 |  | 22.58 | 23.54 | 25.48 |  |  | 0.219 |  |  | 양호 | 0개 | 불검출 | 합격
1월 | TAA05 | 2026-01-23 | 박용주 | 4 | 7 | 0 | 16.8 |  | 260123D002 | HRT-Z030002 | 촉앤감 3P | TRA06 | 3 | 2950 | 16.88 | 88.4 | 12291 | 1370 | 1530 | 1580 |  | 1493.333 | 450 |  | 49 |  | 19.42 | 17.55 | 22.68 |  |  | 0.231 |  |  | 양호 | 0개 | 불검출 | 합격
1월 | TAA05 | 2026-01-23 | 박용주 | 4 | 11 | 40 | 16.8 |  | 260123D006 | HRT-Z030002 | 촉앤감 3P | TRA06 | 3 | 2950 | 16.5 | 88.6 | 10779 | 1340 | 1330 | 1440 |  | 1370 | 410 |  | 47 |  | 19.93 | 21.1 | 21.15 |  |  | 0.224 |  |  | 양호 | 0개 | 불검출 | 합격
1월 | TAA05 | 2026-01-23 | 박용주 | 4 | 14 | 50 | 16.8 |  | 260123D010 | HRT-Z030002 | 촉앤감 3P | TRA06 | 3 | 2950 | 16.71 | 88.5 | 9441 | 1320 | 1370 | 1270 |  | 1320 | 430 |  | 48 |  | 22.12 | 20.77 | 21.09 |  |  | 0.23 |  |  | 양호 | 0개 | 불검출 | 합격
1월 | TAA05 | 2026-01-23 | 송지숙 | 2 | 18 | 10 | 16.8 |  | 260123D014 | HRT-Z030002 | 촉앤감 3P | TRA06 | 3 | 2950 | 17.01 | 88.6 | 11381 | 1270 | 1500 | 1560 |  | 1443.333 | 440 |  | 48 |  | 15.67 | 23.02 | 18.24 |  |  | 0.226 |  |  | 양호 | 0개 | 불검출 | 합격
1월 | TAA05 | 2026-01-23 | 송지숙 | 2 | 21 | 20 | 16.8 |  | 260123D018 | HRT-Z030002 | 촉앤감 3P | TRA06 | 3 | 2950 | 16.6 | 88.6 | 10391 | 1410 | 1430 | 1390 |  | 1410 | 430 |  | 46 |  | 18.44 | 22.69 | 17.13 |  |  | 0.236 |  |  | 양호 | 0개 | 불검출 | 합격
1월 | TAA05 | 2026-01-23 | 권혜림 | 1 | 24 | 0 | 15.1 |  | 260123D024 | HRT-Z030002 | FT 3겹 쉬폰 | TRA06 | 3 | 2950 | 15.02 | 88.5 | 9820 | 1590 | 1200 | 1660 |  | 1483.333 | 440 |  | 46 |  | 22.15 | 19.51 | 21.87 |  |  | 0.203 |  |  | 양호 | 0개 | 불검출 | 합격
1월 | TAA04 | 2026-01-23 | 송지숙 | 2 | 20 | 40 | 14.7 |  | 260123C017 | HRT-Z030002 | 시그니처 3P | TRA05 | 3 | 2950 | 14.63 | 86.9 | 13196 | 1410 | 1360 | 1470 |  | 1413.333 | 510 |  | 46 |  | 23.55 | 23.85 | 23.68 |  |  | 0.214 |  |  | 양호 | 0개 | 불검출 | 합격
1월 | TAA04 | 2026-01-23 | 권혜림 | 1 | 23 | 50 | 14.7 |  | 260123C021 | HRT-Z030002 | 시그니처 3P | TRA05 | 3 | 2950 | 14.85 | 87.2 | 13104 | 1500 | 1600 | 1200 |  | 1433.333 | 540 |  | 46 |  | 25.34 | 24.2 | 20.08 |  |  | 0.217 |  |  | 양호 | 0개 | 불검출 | 합격
1월 | TAA05 | 2026-01-23 | 권혜림 | 1 | 3 | 30 | 15.1 |  | 260123D030 | HRT-Z030002 | 데코 (일반) 3P | TRA06 | 3 | 2950 | 14.77 | 88 | 11936 | 1540 | 1650 | 1640 |  | 1610 | 490 |  | 47 |  | 19.82 | 24.56 | 18.92 |  |  | 0.202 |  |  | 양호 | 0개 | 불검출 | 합격
1월 | TAA05 | 2026-01-23 | 권혜림 | 1 | 4 | 50 | 15.1 |  | 260123D031 | HRT-Z030002 | 데코 (일반) 3P | TRA06 | 3 | 2950 | 14.11 | 87.8 | 9816 | 1300 | 1330 | 1260 |  | 1296.667 | 390 |  | 47 |  | 19.79 | 18.75 | 18.51 |  |  | 0.21 |  |  | 양호 | 0개 | 불검출 | 합격
1월 | TAA04 | 2026-01-23 | 권혜림 | 1 | 3 | 30 | 14.7 |  | 260123C025 | HRT-Z030002 | 시그니처 3P | TRA05 | 3 | 2950 | 14.83 | 87.3 | 14824 | 1420 | 1380 | 1430 |  | 1410 | 460 |  | 44 |  | 23.24 | 21.64 | 24.51 |  |  | 0.213 |  |  | 양호 | 0개 | 불검출 | 합격
1월 | TAA04 | 2026-01-24 | 박용주 | 4 | 7 | 0 | 14.7 |  | 260124C001 | HRT-Z030002 | 시그니처 3P | TRA05 | 3 | 2950 | 14.85 | 87.6 | 10697 | 1550 | 1310 | 1250 |  | 1370 | 500 |  | 46 |  | 24.75 | 22.98 | 22.21 |  |  | 0.209 |  |  | 양호 | 0개 | 불검출 | 합격
1월 | TAA04 | 2026-01-24 | 박용주 | 4 | 9 | 20 | 14.7 |  | 260124C005 | HRT-Z030002 | 시그니처 3P | TRA05 | 3 | 2950 | 14.26 | 87.4 | 13032 | 1450 | 1400 | 1360 |  | 1403.333 | 480 |  | 45 |  | 24.2 | 23.07 | 21.94 |  |  | 0.198 |  |  | 양호 | 0개 | 불검출 | 합격
1월 | TAA04 | 2026-01-24 | 박용주 | 4 | 11 | 40 | 14.2 |  | 260124C007 | HRT-Z030002 | 데코 (기획) 3P | TRA04 | 3 | 2930 | 13.65 | 87.3 | 11822 | 1470 | 1100 | 1300 |  | 1290 | 450 |  | 45 |  | 24.04 | 23.77 | 23.44 |  |  | 0.201 |  |  | 양호 | 0개 | 불검출 | 합격
1월 | TAA04 | 2026-01-24 | 송지숙 | 2 | 15 | 0 | 14.2 |  | 260124C011 | HRT-Z030002 | 데코 (기획) 3P | TRA04 | 3 | 2930 | 13.56 | 87.4 | 12864 | 1350 | 1380 | 1410 |  | 1380 | 490 |  | 46 |  | 21.05 | 24.08 | 20.2 |  |  | 0.213 |  |  | 양호 | 0개 | 불검출 | 합격
1월 | TAA05 | 2026-01-24 | 박용주 | 4 | 7 | 0 | 15.1 |  | 260124D002 | HRT-Z030002 | 데코 (일반) 3P | TRA06 | 3 | 2950 | 14.33 | 88 | 11892 | 1420 | 1400 | 1380 |  | 1400 | 410 |  | 47 |  | 23.18 | 19.56 | 20.64 |  |  | 0.207 |  |  | 양호 | 0개 | 불검출 | 합격
1월 | TAA05 | 2026-01-24 | 박용주 | 4 | 11 | 10 | 15.1 |  | 260124D007 | HRT-Z030002 | 데코 (일반) 3P | TRA06 | 3 | 2950 | 14.6 | 88.3 | 11116 | 1400 | 1390 | 1430 |  | 1406.667 | 410 |  | 48 |  | 21.6 | 21.22 | 20.37 |  |  | 0.202 |  |  | 양호 | 0개 | 불검출 | 합격
1월 | TAA05 | 2026-01-24 | 박용주 | 4 | 14 | 20 | 15.1 |  | 260124D012 | HRT-Z030002 | 데코 (일반) 3P | TRA06 | 3 | 2950 | 15.18 | 88.3 | 11246 | 1470 | 1670 | 1580 |  | 1573.333 | 450 |  | 48 |  | 20.81 | 22.12 | 25.62 |  |  | 0.213 |  |  | 양호 | 0개 | 불검출 | 합격
1월 | TAA04 | 2026-01-24 | 송지숙 | 2 | 18 | 20 | 14.2 |  | 260124C015 | HRT-Z030002 | 데코 (기획) 3P | TRA04 | 3 | 2930 | 13.81 | 87.4 | 15366 | 1480 | 1490 | 1560 |  | 1510 | 570 |  | 46 |  | 20.87 | 21.6 | 20.72 |  |  | 0.195 |  |  | 양호 | 0개 | 불검출 | 합격
1월 | TAA04 | 2026-01-24 | 송지숙 | 2 | 21 | 40 | 14.2 |  | 260124C019 | HRT-Z030002 | 데코 (기획) 3P | TRA04 | 3 | 2930 | 14.2 | 86.6 | 13506 | 1400 | 1650 | 1450 |  | 1500 | 570 |  | 46 |  | 20.13 | 20.85 | 20.86 |  |  | 0.215 |  |  | 양호 | 0개 | 불검출 | 합격
1월 | TAA05 | 2026-01-24 | 송지숙 | 2 | 17 | 20 | 15.1 |  | 260124D017 | HRT-Z030002 | 데코 (일반) 3P | TRA06 | 3 | 2950 | 15.01 | 88.3 | 10580 | 1320 | 1590 | 1460 |  | 1456.667 | 450 |  | 49 |  | 19.26 | 21.64 | 21.82 |  |  | 0.223 |  |  | 양호 | 0개 | 불검출 | 합격
1월 | TAA05 | 2026-01-24 | 송지숙 | 2 | 19 | 50 | 15.1 |  | 260124D020 | HRT-Z030002 | 데코 (일반) 3P | TRA06 | 3 | 2950 | 14.97 | 88.2 | 10344 | 1400 | 1570 | 1310 |  | 1426.667 | 420 |  | 48 |  | 18.99 | 15.91 | 18.32 |  |  | 0.211 |  |  | 양호 | 0개 | 불검출 | 합격
1월 | TAA05 | 2026-01-24 | 송지숙 | 2 | 22 | 50 | 15.1 |  | 260124D024 | HRT-Z030002 | 데코 (일반) 3P | TRA06 | 3 | 2950 | 14.58 | 88.3 | 11700 | 1490 | 1400 | 1280 |  | 1390 | 460 |  | 47 |  | 21.09 | 19.24 | 18.62 |  |  | 0.201 |  |  | 양호 | 0개 | 불검출 | 합격
1월 | TAA05 | 2026-01-24 | 권혜림 | 1 | 1 | 50 | 15.1 |  | 260124D028 | HRT-Z030002 | 데코 (일반) 3P | TRA06 | 3 | 2950 | 14.98 | 88.2 | 10852 | 1400 | 1470 | 1360 |  | 1410 | 450 |  | 47 |  | 23.19 | 22.91 | 22.62 |  |  | 0.209 |  |  | 양호 | 0개 | 불검출 | 합격
1월 | TAA05 | 2026-01-24 | 권혜림 | 1 | 4 | 50 | 15.1 |  | 260124D032 | HRT-Z030002 | 데코 (일반) 3P | TRA06 | 3 | 2950 | 14.65 | 88.1 | 10174 | 1150 | 1100 | 1340 |  | 1196.667 | 410 |  | 45 |  | 20.81 | 17.67 | 21.39 |  |  | 0.215 |  |  | 양호 | 0개 | 불검출 | 합격
1월 | TAA04 | 2026-01-24 | 권혜림 | 1 | 24 | 0 | 14.2 |  | 260124C023 | HRT-Z030002 | 데코 (기획) 3P | TRA04 | 3 | 2930 | 14.07 | 86.8 | 12355 | 1230 | 1280 | 1320 |  | 1276.667 | 510 |  | 46 |  | 18.88 | 21.47 | 20.74 |  |  | 0.222 |  |  | 양호 | 0개 | 불검출 | 합격
1월 | TAA04 | 2026-01-24 | 권혜림 | 1 | 4 | 20 | 14.2 |  | 260124C027 | HRT-Z030002 | 데코 (기획) 3P | TRA04 | 3 | 2930 | 14.42 | 86.9 | 14919 | 1260 | 1270 | 1260 |  | 1263.333 | 500 |  | 47 |  | 21.38 | 19.73 | 20.29 |  |  | 0.209 |  |  | 양호 | 0개 | 불검출 | 합격
1월 | TAA05 | 2026-01-25 | 문종실 | 3 | 7 | 0 | 15.1 |  | 260125D001 | HRT-Z030002 | 데코 (일반) 3P | TRA06 | 3 | 2950 | 15.08 | 88.3 | 13073 | 1520 | 1570 | 1410 |  | 1500 | 460 |  | 43 |  | 21.87 | 25.33 | 20.85 |  |  | 0.194 |  |  | 양호 | 0개 | 불검출 | 합격
1월 | TAA05 | 2026-01-25 | 문종실 | 3 | 10 | 50 | 15.1 |  | 260125D005 | HRT-Z030002 | 데코 (일반) 3P | TRA06 | 3 | 2950 | 14.73 | 88.2 | 12768 | 1330 | 1430 | 1360 |  | 1373.333 | 410 |  | 44 |  | 18.75 | 21.2 | 20.24 |  |  | 0.213 |  |  | 양호 | 0개 | 불검출 | 합격
1월 | TAA05 | 2026-01-25 | 문종실 | 3 | 13 | 50 | 15.1 |  | 260125D009 | HRT-Z030002 | 데코 (일반) 3P | TRA06 | 3 | 2950 | 15.28 | 88.2 | 10865 | 1400 | 1230 | 1350 |  | 1326.667 | 450 |  | 45 |  | 21.1 | 20.69 | 20.75 |  |  | 0.207 |  |  | 양호 | 0개 | 불검출 | 합격
1월 | TAA05 | 2026-01-25 | 송지숙 | 2 | 16 | 50 | 15.1 |  | 260125D013 | HRT-Z030002 | 데코 (일반) 3P | TRA06 | 3 | 2950 | 14.93 | 88.4 | 9282 | 1480 | 1190 | 1430 |  | 1366.667 | 430 |  | 46 |  | 23.21 | 21.61 | 22.77 |  |  | 0.218 |  |  | 양호 | 0개 | 불검출 | 합격
1월 | TAA04 | 2026-01-25 | 문종실 | 3 | 7 | 0 | 14.2 |  | 260125C001 | HRT-Z030002 | 데코 (기획) 3P | TRA04 | 3 | 2930 | 14.18 | 87 | 15162 | 1230 | 1020 | 1250 |  | 1166.667 | 450 |  | 42 |  | 20.39 | 17.81 | 20.91 |  |  | 0.211 |  |  | 양호 | 0개 | 불검출 | 합격
1월 | TAA04 | 2026-01-25 | 문종실 | 3 | 11 | 10 | 14.2 |  | 260125C005 | HRT-Z030002 | 데코 (기획) 3P | TRA04 | 3 | 2930 | 14.23 | 86.9 | 13269 | 1340 | 1300 | 1390 |  | 1343.333 | 490 |  | 45 |  | 22.43 | 19.93 | 21.06 |  |  | 0.204 |  |  | 양호 | 0개 | 불검출 | 합격
1월 | TAA04 | 2026-01-25 | 문종실 | 3 | 14 | 30 | 14.2 |  | 260125C009 | HRT-Z030002 | 데코 (기획) 3P | TRA04 | 3 | 2930 | 14.4 | 86.9 | 14405 | 1630 | 1450 | 1600 |  | 1560 | 440 |  | 46 |  | 22.83 | 23.43 | 22.43 |  |  | 0.203 |  |  | 양호 | 0개 | 불검출 | 합격
1월 | TAA04 | 2026-01-25 | 송지숙 | 2 | 17 | 50 | 14.2 |  | 260125C013 | HRT-Z030002 | 데코 (기획) 3P | TRA04 | 3 | 2930 | 14.4 | 86.8 | 12908 | 1240 | 1660 | 1350 |  | 1416.667 | 520 |  | 46 |  | 21.57 | 23.98 | 21.6 |  |  | 0.211 |  |  | 양호 | 0개 | 불검출 | 합격
1월 | TAA04 | 2026-01-25 | 송지숙 | 2 | 21 | 10 | 14.2 |  | 260125C017 | HRT-Z030002 | 데코 (기획) 3P | TRA04 | 3 | 2930 | 14.05 | 86.9 | 13844 | 1400 | 1440 | 1390 |  | 1410 | 520 |  | 45 |  | 21.6 | 23.66 | 20.88 |  |  | 0.212 |  |  | 양호 | 0개 | 불검출 | 합격
1월 | TAA05 | 2026-01-25 | 송지숙 | 2 | 19 | 50 | 15.1 |  | 260125D017 | HRT-Z030002 | 데코 (일반) 3P | TRA06 | 3 | 2950 | 15.08 | 88.3 | 10371 | 1360 | 1210 | 1490 |  | 1353.333 | 450 |  | 46 |  | 22.4 | 20.43 | 24.5 |  |  | 0.216 |  |  | 양호 | 0개 | 불검출 | 합격
1월 | TAA05 | 2026-01-25 | 송지숙 | 2 | 22 | 40 | 15.1 |  | 260125D021 | HRT-Z030002 | 데코 (일반) 3P | TRA06 | 3 | 2950 | 14.87 | 88.2 | 9526 | 1330 | 1520 | 1220 |  | 1356.667 | 440 |  | 46 |  | 21.75 | 22.9 | 20.05 |  |  | 0.217 |  |  | 양호 | 0개 | 불검출 | 합격
1월 | TAA05 | 2026-01-25 | 권혜림 | 1 | 1 | 30 | 15.1 |  | 260125D025 | HRT-Z030002 | 데코 (일반) 3P | TRA06 | 3 | 2950 | 14.78 | 88.2 | 11489 | 1440 | 1100 | 1540 |  | 1360 | 450 |  | 47 |  | 23.7 | 18.13 | 23.61 |  |  | 0.218 |  |  | 양호 | 0개 | 불검출 | 합격
1월 | TAA05 | 2026-01-25 | 권혜림 | 1 | 4 | 30 | 15.1 |  | 260125D029 | HRT-Z030002 | 데코 (일반) 3P | TRA06 | 3 | 2950 | 15.25 | 88.3 | 14025 | 1320 | 1180 | 1130 |  | 1210 | 420 |  | 43 |  | 19.99 | 20.02 | 18.98 |  |  | 0.227 |  |  | 양호 | 0개 | 불검출 | 합격
1월 | TAA04 | 2026-01-25 | 권혜림 | 1 | 24 | 0 | 14.2 |  | 260125C021 | HRT-Z030002 | 데코 (기획) 3P | TRA05 | 3 | 2950 | 14.53 | 86.8 | 13566 | 1540 | 1490 | 1500 |  | 1510 | 570 |  | 46 |  | 22.51 | 22.56 | 21.7 |  |  | 0.219 |  |  | 양호 | 0개 | 불검출 | 합격
1월 | TAA04 | 2026-01-25 | 권혜림 | 1 | 4 | 10 | 14.2 |  | 260125C025 | HRT-Z030002 | 데코 (기획) 3P | TRA05 | 3 | 2950 | 14.58 | 87.2 | 15305 | 1420 | 1170 | 1490 |  | 1360 | 480 |  | 46 |  | 21.96 | 19.78 | 23.24 |  |  | 0.213 |  |  | 양호 | 0개 | 불검출 | 합격
1월 | TAA05 | 2026-01-26 | 문종실 | 3 | 7 | 0 | 15.1 |  | 260126D001 | HRT-Z030002 | 데코 (일반) 3P | TRA06 | 3 | 2950 | 14.75 | 88.1 | 12109 | 1420 | 1200 | 1480 |  | 1366.667 | 400 |  | 47 |  | 21.49 | 20.77 | 22.51 |  |  | 0.212 |  |  | 양호 | 0개 | 불검출 | 합격
1월 | TAA05 | 2026-01-26 | 문종실 | 3 | 10 | 30 | 15.1 |  | 260126D006 | HRT-Z030002 | 데코 (일반) 3P | TRA06 | 3 | 2950 | 15.23 | 88.2 | 13962 | 1460 | 1460 | 1410 |  | 1443.333 | 450 |  | 46 |  | 19.39 | 20.78 | 18.87 |  |  | 0.208 |  |  | 양호 | 0개 | 불검출 | 합격
1월 | TAA05 | 2026-01-26 | 문종실 | 3 | 13 | 30 | 15.1 |  | 260126D011 | HRT-Z030002 | 데코 (일반) 3P | TRA06 | 3 | 2950 | 15.31 | 88.1 | 9473 | 1390 | 1270 | 1490 |  | 1383.333 | 460 |  | 46 |  | 20.54 | 21.36 | 18.61 |  |  | 0.211 |  |  | 양호 | 0개 | 불검출 | 합격
1월 | TAA05 | 2026-01-26 | 송지숙 | 2 | 16 | 0 | 15.1 |  | 260126D015 | HRT-Z030002 | 데코 (일반) 3P | TRA06 | 3 | 2950 | 14.88 | 88.1 | 10418 | 1260 | 1230 | 1280 |  | 1256.667 | 420 |  | 44 |  | 18.79 | 20.6 | 20.96 |  |  | 0.211 |  |  | 양호 | 0개 | 불검출 | 합격
1월 | TAA04 | 2026-01-26 | 문종실 | 3 | 7 | 50 | 14.2 |  | 260126C001 | HRT-Z030002 | 데코 (기획) 3P | TRA05 | 3 | 2950 | 13.95 | 87.3 | 13605 | 1320 | 1260 | 1400 |  | 1326.667 | 440 |  | 45 |  | 21.77 | 20.61 | 23.72 |  |  | 0.218 |  |  | 양호 | 0개 | 불검출 | 합격
1월 | TAA04 | 2026-01-26 | 문종실 | 3 | 10 | 0 | 14.2 |  | 260126C004 | HRT-Z030002 | 데코 (기획) 3P | TRA05 | 3 | 2950 | 14.65 | 87.2 | 14349 | 1270 | 1270 | 1180 |  | 1240 | 490 |  | 47 |  | 24.11 | 20.86 | 23.13 |  |  | 0.219 |  |  | 양호 | 0개 | 불검출 | 합격
1월 | TAA04 | 2026-01-26 | 문종실 | 3 | 12 | 20 | 16.5 |  | 260126C007 | HRT-Z030002 | 데코 (일반) 2P | TRA04 | 2 | 2930 | 16.03 | 87.2 | 12225 | 1280 | 1440 | 1520 | 1530 | 1442.5 | 530 |  | 46 |  | 21.23 | 22.25 | 23.46 | 22.35 |  | 0.234 |  |  | 양호 | 0개 | 불검출 | 합격
1월 | TAA05 | 2026-01-26 | 송지숙 | 2 | 19 | 30 | 15.1 |  | 260126D019 | HRT-Z030002 | 데코 (일반) 3P | TRA06 | 3 | 2950 | 14.75 | 88.3 | 11228 | 1340 | 1330 | 1200 |  | 1290 | 400 |  | 49 |  | 22.56 | 21.31 | 19.54 |  |  | 0.204 |  |  | 양호 | 0개 | 불검출 | 합격
1월 | TAA04 | 2026-01-26 | 송지숙 | 2 | 14 | 30 | 16.5 |  | 260126C010 | HRT-Z030002 | 데코 (일반) 2P | TRA04 | 2 | 2930 | 16.15 | 87.5 | 12742 | 1620 | 1570 | 1630 | 1600 | 1605 | 550 |  | 45 |  | 22.61 | 23.56 | 22.11 | 20.18 |  | 0.213 |  |  | 양호 | 0개 | 불검출 | 합격
1월 | TAA04 | 2026-01-26 | 송지숙 | 2 | 16 | 20 | 16.5 |  | 260126C013 | HRT-Z030002 | 데코 (일반) 2P | TRA04 | 2 | 2930 | 16.41 | 87.7 | 13656 | 1800 | 1690 | 1820 | 1800 | 1777.5 | 540 |  | 45 |  | 23.48 | 21.62 | 22.51 | 22.83 |  | 0.212 |  |  | 양호 | 0개 | 불검출 | 합격
1월 | TAA04 | 2026-01-26 | 송지숙 | 2 | 19 | 0 | 16.5 |  | 260126C016 | HRT-Z030002 | 데코 (일반) 2P | TRA04 | 2 | 2930 | 16.22 | 87.6 | 12971 | 1580 | 1330 | 1480 | 1460 | 1462.5 | 480 |  | 49 |  | 22.31 | 18.89 | 21.01 | 22.83 |  | 0.229 |  |  | 양호 | 0개 | 불검출 | 합격
1월 | TAA04 | 2026-01-26 | 송지숙 | 2 | 20 | 50 | 16.5 |  | 260126C019 | HRT-Z030002 | 데코 (일반) 2P | TRA04 | 2 | 2930 | 16.66 | 87.7 | 13005 | 1300 | 1560 | 1410 | 1620 | 1472.5 | 500 |  | 47 |  | 19.91 | 22.81 | 22.53 | 22.36 |  | 0.225 |  |  | 양호 | 0개 | 불검출 | 합격
1월 | TAA04 | 2026-01-26 | 송지숙 | 2 | 22 | 40 | 21.5 |  | 260126C022 | HRT-Z030002 | K/T (2겹) | TRA03 | 2 | 2960 | 21.26 | 86.9 | 1936 | 2750 | 3160 | 3080 | 3250 | 3060 | 1780 | 540 | 57 |  | 42.77 | 46.64 | 43.47 | 46.52 |  | 0.34 |  |  | 양호 | 0개 | 불검출 | 합격
1월 | TAA05 | 2026-01-26 | 송지숙 | 2 | 22 | 30 | 15.1 |  | 260126D023 | HRT-Z030002 | 데코 (일반) 3P | TRA06 | 3 | 2950 | 14.93 | 88.5 | 9685 | 1060 | 1500 | 1230 |  | 1263.333 | 370 |  | 48 |  | 18.54 | 23.03 | 19.91 |  |  | 0.215 |  |  | 양호 | 0개 | 불검출 | 합격
1월 | TAA05 | 2026-01-26 | 박용주 | 4 | 1 | 30 | 15.1 |  | 260126D027 | HRT-Z030002 | 데코 (일반) 3P | TRA06 | 3 | 2950 | 14.81 | 88.6 | 10876 | 1460 | 1380 | 1370 |  | 1403.333 | 390 |  | 49 |  | 23.5 | 21.94 | 22.25 |  |  | 0.221 |  |  | 양호 | 0개 | 불검출 | 합격
1월 | TAA05 | 2026-01-26 | 박용주 | 4 | 4 | 20 | 15.1 |  | 260126D031 | HRT-Z030002 | 데코 (일반) 3P | TRA06 | 3 | 2950 | 14.88 | 88.4 | 12561 | 1320 | 1110 | 1160 |  | 1196.667 | 400 |  | 47 |  | 22.47 | 17.54 | 21.45 |  |  | 0.21 |  |  | 양호 | 0개 | 불검출 | 합격
1월 | TAA04 | 2026-01-26 | 박용주 | 4 | 24 | 0 | 21.5 |  | 260126C025 | HRT-Z030002 | K/T (2겹) | TRA03 | 2 | 2960 | 21.56 | 87.2 | 2271 | 2720 | 2690 | 2480 | 2730 | 2655 | 1800 | 460 | 58 |  | 42.41 | 42.8 | 39.24 | 40.04 |  | 0.354 |  |  | 양호 | 0개 | 불검출 | 합격
1월 | TAA04 | 2026-01-26 | 박용주 | 4 | 3 | 20 | 21.5 |  | 260126C028 | HRT-Z030002 | K/T (2겹) | TRA03 | 2 | 2960 | 20.95 | 87.1 | 1813 | 2470 | 2680 | 2470 | 2820 | 2610 | 1840 | 420 | 56 |  | 39.54 | 39.96 | 35.45 | 40.02 |  | 0.359 |  |  | 양호 | 0개 | 불검출 | 합격
1월 | TAA04 | 2026-01-26 | 박용주 | 4 | 5 | 30 | 21.5 |  | 260126C031 | HRT-Z030002 | K/T (2겹) | TRA03 | 2 | 2960 | 21.01 | 86.9 | 1968 | 2890 | 2720 | 2860 | 2760 | 2807.5 | 1810 | 430 | 56 |  | 35.4 | 33.74 | 36.56 | 35.38 |  | 0.282 |  |  | 양호 | 0개 | 불검출 | 합격
1월 | TAA04 | 2026-01-27 | 문종실 | 3 | 7 | 0 | 21.5 |  | 260127C001 | HRT-Z030002 | K/T (2겹) | TRA03 | 2 | 2960 | 21.21 | 87.1 | 1562 | 3060 | 2970 | 2850 | 2860 | 2935 | 1840 | 460 | 54 |  | 43.98 | 38.25 | 37.57 | 36.45 |  | 0.315 |  |  | 양호 | 0개 | 불검출 | 합격
1월 | TAA04 | 2026-01-27 | 문종실 | 3 | 10 | 10 | 21.5 |  | 260127C004 | HRT-Z030002 | K/T (2겹) | TRA03 | 2 | 2960 | 21.45 | 86.9 | 1800 | 2640 | 2750 | 2620 | 2920 | 2732.5 | 1650 | 460 | 57 |  | 35.58 | 38.59 | 37.48 | 41.35 |  | 0.342 |  |  | 양호 | 0개 | 불검출 | 합격
1월 | TAA04 | 2026-01-27 | 문종실 | 3 | 12 | 30 | 21.5 |  | 260127C007 | HRT-Z030002 | K/T (2겹) | TRA03 | 2 | 2960 | 21.41 | 86.8 | 2259 | 2580 | 2570 | 2600 | 2720 | 2617.5 | 2060 | 450 | 53 |  | 37.13 | 35.09 | 37.22 | 38.53 |  | 0.314 |  |  | 양호 | 0개 | 불검출 | 합격
1월 | TAA04 | 2026-01-27 | 문종실 | 3 | 14 | 50 | 21.5 |  | 260127C010 | HRT-Z030002 | K/T (2겹) | TRA03 | 2 | 2960 | 20.98 | 86.9 | 1605 | 2710 | 2390 | 2590 | 2410 | 2525 | 1800 | 450 | 52 |  | 41.87 | 36.33 | 38.22 | 38.56 |  | 0.307 |  |  | 양호 | 0개 | 불검출 | 합격
1월 | TAA04 | 2026-01-27 | 문종실 | 2 | 17 | 10 | 21.5 |  | 260127C013 | HRT-Z030002 | K/T (2겹) | TRA03 | 2 | 2960 | 21.22 | 86.8 | 1928 | 2620 | 2920 | 2340 | 2990 | 2717.5 | 1880 | 480 | 58 |  | 37.74 | 38.7 | 37.91 | 41.52 |  | 0.334 |  |  | 양호 | 0개 | 불검출 | 합격
1월 | TAA05 | 2026-01-27 | 문종실 | 3 | 7 | 0 | 15.1 |  | 260127D001 | HRT-Z030002 | 데코 (일반) 3P | TRA06 | 3 | 2950 | 14.71 | 88.3 | 13175 | 1270 | 1400 | 1270 |  | 1313.333 | 410 |  | 49 |  | 17.47 | 21.02 | 18.53 |  |  | 0.204 |  |  | 양호 | 0개 | 불검출 | 합격
1월 | TAA05 | 2026-01-27 | 문종실 | 3 | 10 | 0 | 15.1 |  | 260127D005 | HRT-Z030002 | 데코 (일반) 3P | TRA06 | 3 | 2950 | 14.98 | 88.2 | 12773 | 1140 | 1410 | 1360 |  | 1303.333 | 430 |  | 46 |  | 17.63 | 21.11 | 18.87 |  |  | 0.196 |  |  | 양호 | 0개 | 불검출 | 합격
1월 | TAA05 | 2026-01-27 | 문종실 | 3 | 13 | 0 | 15.1 |  | 260127D009 | HRT-Z030002 | 데코 (일반) 3P | TRA06 | 3 | 2950 | 15.13 | 88.3 | 15095 | 1360 | 1070 | 1430 |  | 1286.667 | 450 |  | 48 |  | 15.09 | 15.65 | 16.19 |  |  | 0.201 |  |  | 양호 | 0개 | 불검출 | 합격
1월 | TAA05 | 2026-01-27 | 문종실 | 2 | 16 | 0 | 15.1 |  | 260127D013 | HRT-Z030002 | 데코 (일반) 3P | TRA06 | 3 | 2950 | 15 | 88.4 | 12260 | 1560 | 1460 | 1250 |  | 1423.333 | 460 |  | 48 |  | 21.68 | 20.39 | 17.99 |  |  | 0.201 |  |  | 양호 | 0개 | 불검출 | 합격
1월 | TAA05 | 2026-01-27 | 박용주 | 2 | 19 | 0 | 15.1 |  | 260127D017 | HRT-Z030002 | 데코 (일반) 3P | TRA06 | 3 | 2950 | 14.96 | 88.5 | 12229 | 1440 | 1490 | 1350 |  | 1426.667 | 450 |  | 47 |  | 20.18 | 17.85 | 18.23 |  |  | 0.206 |  |  | 양호 | 0개 | 불검출 | 합격
1월 | TAA04 | 2026-01-27 | 박용주 | 2 | 19 | 30 | 21.5 |  | 260127C016 | HRT-Z030002 | K/T (2겹) | TRA03 | 2 | 2960 | 21.28 | 87 | 1578 | 2870 | 2550 | 2820 | 3050 | 2822.5 | 1930 | 460 | 58 |  | 38.62 | 37.89 | 38.62 | 39.31 |  | 0.338 |  |  | 양호 | 0개 | 불검출 | 합격
1월 | TAA04 | 2026-01-27 | 박용주 | 2 | 21 | 40 | 21.5 |  | 260127C019 | HRT-Z030002 | K/T (2겹) | TRA03 | 2 | 2960 | 21.62 | 87 | 1961 | 3250 | 3030 | 3100 | 2970 | 3087.5 | 1930 | 500 | 57 |  | 44.69 | 38.25 | 41.25 | 41.24 |  | 0.297 |  |  | 양호 | 0개 | 불검출 | 합격
1월 | TAA04 | 2026-01-27 | 박용주 | 4 | 24 | 0 | 21.5 |  | 260127C022 | HRT-Z030002 | K/T (2겹) | TRA03 | 2 | 2960 | 21.31 | 86.8 | 2249 | 2990 | 2720 | 2580 | 2770 | 2765 | 1970 | 490 | 56 |  | 42.62 | 40.12 | 37.86 | 40.12 |  | 0.293 |  |  | 양호 | 0개 | 불검출 | 합격
1월 | TAA05 | 2026-01-27 | 박용주 | 2 | 22 | 0 | 15.1 |  | 260127D021 | HRT-Z030002 | 데코 (일반) 3P | TRA06 | 3 | 2950 | 14.9 | 88.6 | 10831 | 1330 | 1420 | 1260 |  | 1336.667 | 390 |  | 49 |  | 20.49 | 20.08 | 22.12 |  |  | 0.223 |  |  | 양호 | 0개 | 불검출 | 합격
1월 | TAA05 | 2026-01-27 | 박용주 | 4 | 1 | 0 | 15.1 |  | 260127D026 | HRT-Z030002 | 데코 (일반) 3P | TRA06 | 3 | 2950 | 14.45 | 88.5 | 12752 | 1230 | 1300 | 1220 |  | 1250 | 410 |  | 47 |  | 18.62 | 19.75 | 17.36 |  |  | 0.212 |  |  | 양호 | 0개 | 불검출 | 합격
1월 | TAA05 | 2026-01-27 | 박용주 | 4 | 4 | 0 | 15.1 |  | 260127D031 | HRT-Z030002 | 데코 (일반) 3P | TRA06 | 3 | 2950 | 14.91 | 88.2 | 12609 | 1490 | 1450 | 1400 |  | 1446.667 | 470 |  | 48 |  | 17.01 | 14.41 | 16.03 |  |  | 0.209 |  |  | 양호 | 0개 | 불검출 | 합격
1월 | TAA05 | 2026-01-28 | 문종실 | 3 | 7 | 0 | 15.1 |  | 260128D001 | HRT-Z030002 | 데코 (일반) 3P | TRA06 | 3 | 2950 | 14.53 | 88.4 | 13373 | 1510 | 1420 | 1530 |  | 1486.667 | 450 |  | 47 |  | 21.17 | 20.64 | 19.91 |  |  | 0.194 |  |  | 양호 | 0개 | 불검출 | 합격
1월 | TAA05 | 2026-01-28 | 문종실 | 3 | 10 | 0 | 15.1 |  | 260128D005 | HRT-Z030002 | 데코 (일반) 3P | TRA06 | 3 | 2950 | 14.98 | 88.3 | 13397 | 1200 | 1610 | 1250 |  | 1353.333 | 440 |  | 45 |  | 16.58 | 16.83 | 17.18 |  |  | 0.216 |  |  | 양호 | 0개 | 불검출 | 합격
1월 | TAA05 | 2026-01-28 | 문종실 | 3 | 13 | 0 | 14.1 |  | 260128D010 | HRT-Z030002 | 데코 (기획) 3P | TRA05 | 3 | 2950 | 14.22 | 88.3 | 11504 | 1410 | 1090 | 1230 |  | 1243.333 | 480 |  | 46 |  | 21.2 | 18.87 | 19.13 |  |  | 0.2 |  |  | 양호 | 0개 | 불검출 | 합격
1월 | TAA05 | 2026-01-28 | 권혜림 | 1 | 16 | 0 | 14.1 |  | 260128D014 | HRT-Z030002 | 데코 (기획) 3P | TRA05 | 3 | 2950 | 14.32 | 88 | 9381 | 1370 | 1400 | 1150 |  | 1306.667 | 520 |  | 46 |  | 18.03 | 19.47 | 17.36 |  |  | 0.214 |  |  | 양호 | 0개 | 불검출 | 합격
1월 | TAA05 | 2026-01-28 | 권혜림 | 1 | 19 | 0 | 14.1 |  | 260128D018 | HRT-Z030002 | 데코 (기획) 3P | TRA05 | 3 | 2950 | 14.23 | 88.2 | 11405 | 1260 | 1440 | 1390 |  | 1363.333 | 470 |  | 46 |  | 18.58 | 18.8 | 22.44 |  |  | 0.202 |  |  | 양호 | 0개 | 불검출 | 합격
1월 | TAA04 | 2026-01-28 | 박용주 | 4 | 24 | 0 | 21.5 |  | 260128C002 | HRT-Z030002 | K/T (2겹) | TRA03 | 2 | 2960 | 21.52 | 87.2 | 1785 | 3050 | 3180 | 2980 | 2980 | 3047.5 | 2150 | 510 | 56 |  | 36.43 | 38.57 | 39.55 | 37.58 |  | 0.329 |  |  | 양호 | 0개 | 불검출 | 합격
1월 | TAA05 | 2026-01-28 | 권혜림 | 1 | 21 | 50 | 14.6 |  | 260128D023 | HRT-Z030002 | 시그니처 3P | TRA05 | 3 | 2950 | 14.41 | 88.2 | 9997 | 1510 | 1390 | 1510 |  | 1470 | 450 |  | 47 |  | 22.6 | 21.17 | 22.28 |  |  | 0.21 |  |  | 양호 | 0개 | 불검출 | 합격
1월 | TAA05 | 2026-01-28 | 박용주 | 4 | 24 | 0 | 14.6 |  | 260128D026 | HRT-Z030002 | 시그니처 3P | TRA05 | 3 | 2950 | 14.63 | 88.3 | 11064 | 1510 | 1380 | 1530 |  | 1473.333 | 440 |  | 44 |  | 22.41 | 19.07 | 22.18 |  |  | 0.209 |  |  | 양호 | 0개 | 불검출 | 합격
1월 | TAA04 | 2026-01-28 | 박용주 | 4 | 2 | 40 | 21.5 |  | 260128C005 | HRT-Z030002 | K/T (2겹) | TRA06 | 2 | 2960 | 21.06 | 87.3 | 1948 | 1990 | 2170 | 2470 | 2000 | 2157.5 | 1800 | 450 | 57 |  | 31.86 | 33.56 | 37.42 | 35.29 |  | 0.347 |  |  | 양호 | 0개 | 불검출 | 합격
1월 | TAA04 | 2026-01-28 | 박용주 | 4 | 5 | 0 | 21.5 |  | 260128C008 | HRT-Z030002 | K/T (2겹) | TRA06 | 2 | 2960 | 21.45 | 87.1 | 2169 | 2630 | 2770 | 2500 | 2460 | 2590 | 1890 | 460 | 55 |  | 42.01 | 39.84 | 39.07 | 37.86 |  | 0.333 |  |  | 양호 | 0개 | 불검출 | 합격
1월 | TAA05 | 2026-01-28 | 박용주 | 4 | 2 | 50 | 14.6 |  | 260128D030 | HRT-Z030002 | 시그니처 3P | TRA05 | 3 | 2950 | 14.71 | 88.5 | 12025 | 1470 | 1580 | 1430 |  | 1493.333 | 450 |  | 43 |  | 21.29 | 23.35 | 22.22 |  |  | 0.213 |  |  | 양호 | 0개 | 불검출 | 합격
1월 | TAA05 | 2026-01-28 | 박용주 | 4 | 5 | 10 | 14.6 |  | 260128D034 | HRT-Z030002 | 시그니처 3P | TRA05 | 3 | 2950 | 14.81 | 88.4 | 13714 | 1330 | 1520 | 1300 |  | 1383.333 | 430 |  | 45 |  | 24.51 | 24.97 | 18.02 |  |  | 0.215 |  |  | 양호 | 0개 | 불검출 | 합격
1월 | TAA04 | 2026-01-29 | 문종실 | 3 | 7 | 0 | 21.5 |  | 260129C001 | HRT-Z030002 | K/T (2겹) | TRA06 | 2 | 2960 | 21.85 | 87 | 2091 | 2900 | 3050 | 3300 | 3190 | 3110 | 1710 | 440 | 51 |  | 42.24 | 41.56 | 43.02 | 41.44 |  | 0.311 |  |  | 양호 | 0개 | 불검출 | 합격
1월 | TAA04 | 2026-01-29 | 문종실 | 3 | 9 | 40 | 19.5 |  | 260129C005 | HRT-Z030002 | K/T (3겹) | TRA06 | 2 | 2960 | 19.76 | 87.1 | 2443 | 2340 | 3020 | 2410 |  | 2590 | 1740 | 400 | 53 |  | 42.02 | 41.19 | 37.36 |  |  | 0.308 |  |  | 양호 | 0개 | 불검출 | 합격
1월 | TAA04 | 2026-01-29 | 문종실 | 3 | 13 | 0 | 19.5 |  | 260129C009 | HRT-Z030002 | K/T (3겹) | TRA06 | 2 | 2960 | 19.58 | 87.2 | 1542 | 2830 | 3100 | 2670 |  | 2866.667 | 1940 | 460 | 53 |  | 38.05 | 39.94 | 36.77 |  |  | 0.302 |  |  | 양호 | 0개 | 불검출 | 합격
1월 | TAA05 | 2026-01-29 | 문종실 | 3 | 7 | 0 | 14.6 |  | 260129D002 | HRT-Z030002 | 시그니처 3P | TRA05 | 3 | 2950 | 14.58 | 88.3 | 12099 | 1280 | 1170 | 1250 |  | 1233.333 | 420 |  | 47 |  | 21.65 | 20.36 | 21.68 |  |  | 0.196 |  |  | 양호 | 0개 | 불검출 | 합격
1월 | TAA05 | 2026-01-29 | 문종실 | 3 | 10 | 40 | 14.6 |  | 260129D006 | HRT-Z030002 | 시그니처 3P | TRA05 | 3 | 2950 | 14.95 | 88.2 | 12171 | 1320 | 1430 | 1230 |  | 1326.667 | 430 |  | 44 |  | 21.18 | 21.16 | 18.28 |  |  | 0.204 |  |  | 양호 | 0개 | 불검출 | 합격
1월 | TAA05 | 2026-01-29 | 문종실 | 3 | 13 | 40 | 15.1 |  | 260129D011 | HRT-Z030002 | 데코 (일반) 3P | TRA06 | 3 | 2950 | 14.82 | 88.2 | 10236 | 1380 | 1480 | 1480 |  | 1446.667 | 460 |  | 45 |  | 17.38 | 21.33 | 19.95 |  |  | 0.208 |  |  | 양호 | 0개 | 불검출 | 합격
1월 | TAA05 | 2026-01-29 | 권혜림 | 1 | 17 | 20 | 15.1 |  | 260129D016 | HRT-Z030002 | 데코 (일반) 3P | TRA06 | 3 | 2950 | 14.5 | 88.1 | 10398 | 1540 | 1200 | 1510 |  | 1416.667 | 410 |  | 45 |  | 21.62 | 19.66 | 19.94 |  |  | 0.194 |  |  | 양호 | 0개 | 불검출 | 합격
1월 | TAA05 | 2026-01-29 | 권혜림 | 1 | 20 | 20 | 15.1 |  | 260129D020 | HRT-Z030002 | 데코 (일반) 3P | TRA06 | 3 | 2950 | 14.73 | 88.3 | 11287 | 1460 | 1490 | 1390 |  | 1446.667 | 420 |  | 49 |  | 22.24 | 20.42 | 19.92 |  |  | 0.212 |  |  | 양호 | 0개 | 불검출 | 합격
1월 | TAA04 | 2026-01-29 | 권혜림 | 1 | 16 | 10 | 14.2 |  | 260129C014 | HRT-Z030002 | 데코 (기획) 3P | TRA03 | 3 | 2950 | 14.73 | 87 | 14514 | 1750 | 1830 | 1770 |  | 1783.333 | 580 |  | 47 |  | 23.81 | 24.17 | 23.78 |  |  | 0.206 |  |  | 양호 | 0개 | 불검출 | 합격
1월 | TAA04 | 2026-01-29 | 권혜림 | 1 | 19 | 20 | 14.2 |  | 260129C018 | HRT-Z030002 | 데코 (기획) 3P | TRA03 | 3 | 2950 | 14.1 | 87 | 13719 | 1530 | 1500 | 1690 |  | 1573.333 | 560 |  | 48 |  | 21.29 | 17.94 | 20.78 |  |  | 0.213 |  |  | 양호 | 0개 | 불검출 | 합격
1월 | TAA04 | 2026-01-29 | 권혜림 | 1 | 22 | 30 | 14.2 |  | 260129C022 | HRT-Z030002 | 데코 (기획) 3P | TRA03 | 3 | 2950 | 13.78 | 86.9 | 13409 | 1670 | 1320 | 1610 |  | 1533.333 | 500 |  | 44 |  | 22.21 | 23.83 | 20.48 |  |  | 0.209 |  |  | 양호 | 0개 | 불검출 | 합격
1월 | TAA05 | 2026-01-29 | 박용주 | 4 | 23 | 0 | 15.1 |  | 260129D024 | HRT-Z030002 | 데코 (일반) 3P | TRA06 | 3 | 2950 | 14.66 | 88.5 | 10793 | 1370 | 1380 | 1200 |  | 1316.667 | 430 |  | 48 |  | 18.58 | 21.58 | 17.24 |  |  | 0.213 |  |  | 양호 | 0개 | 불검출 | 합격
1월 | TAA05 | 2026-01-29 | 박용주 | 4 | 1 | 30 | 15.1 |  | 260129D027 | HRT-Z030002 | 데코 (일반) 3P | TRA06 | 3 | 2950 | 14.81 | 88.2 | 12223 | 1400 | 1590 | 1480 |  | 1490 | 420 |  | 48 |  | 16.38 | 21.76 | 17.95 |  |  | 0.211 |  |  | 양호 | 0개 | 불검출 | 합격
1월 | TAA04 | 2026-01-29 | 박용주 | 4 | 1 | 40 | 14.2 |  | 260129C026 | HRT-Z030002 | 데코 (기획) 3P | TRA03 | 3 | 2950 | 13.76 | 86.7 | 12249 | 1260 | 1410 | 1430 |  | 1366.667 | 440 |  | 44 |  | 19.09 | 21.42 | 20.9 |  |  | 0.213 |  |  | 양호 | 0개 | 불검출 | 합격
1월 | TAA04 | 2026-01-29 | 박용주 | 4 | 4 | 40 | 14.2 |  | 260129C030 | HRT-Z030002 | 데코 (기획) 3P | TRA03 | 3 | 2950 | 13.56 | 86.9 | 11484 | 1440 | 1390 | 1300 |  | 1376.667 | 470 |  | 44 |  | 26.68 | 24.48 | 23 |  |  | 0.217 |  |  | 양호 | 0개 | 불검출 | 합격
1월 | TAA05 | 2026-01-29 | 박용주 | 4 | 4 | 30 | 15.1 |  | 260129D031 | HRT-Z030002 | 데코 (일반) 3P | TRA06 | 3 | 2950 | 14.76 | 88.4 | 10063 | 1310 | 1490 | 1380 |  | 1393.333 | 410 |  | 46 |  | 19.36 | 21.78 | 21.15 |  |  | 0.217 |  |  | 양호 | 0개 | 불검출 | 합격
1월 | TAA05 | 2026-01-30 | 송지숙 | 2 | 7 | 0 | 15.1 |  | 260130D001 | HRT-Z030002 | 데코 (일반) 3P | TRA06 | 3 | 2950 | 14.46 | 88.5 | 10182 | 1270 | 1080 | 1270 |  | 1206.667 | 400 |  | 45 |  | 17.15 | 17.69 | 18.03 |  |  | 0.214 |  |  | 양호 | 0개 | 불검출 | 합격
1월 | TAA05 | 2026-01-30 | 송지숙 | 2 | 10 | 10 | 15.1 |  | 260130D005 | HRT-Z030002 | 데코 (일반) 3P | TRA06 | 3 | 2950 | 14.5 | 88.4 | 9441 | 1190 | 1160 | 1200 |  | 1183.333 | 400 |  | 46 |  | 18.24 | 18.64 | 18.7 |  |  | 0.215 |  |  | 양호 | 0개 | 불검출 | 합격
1월 | TAA05 | 2026-01-30 | 송지숙 | 2 | 13 | 0 | 15.1 |  | 260130D009 | HRT-Z030002 | 데코 (일반) 3P | TRA06 | 3 | 2950 | 14.82 | 88.4 | 10336 | 1400 | 1310 | 1380 |  | 1363.333 | 460 |  | 46 |  | 20.58 | 19.75 | 20.93 |  |  | 0.206 |  |  | 양호 | 0개 | 불검출 | 합격
1월 | TAA04 | 2026-01-30 | 송지숙 | 2 | 7 | 0 | 14.2 |  | 260130C002 | HRT-Z030002 | 데코 (기획) 3P | TRA03 | 3 | 2950 | 13.46 | 87 | 11548 | 1300 | 1250 | 1400 |  | 1316.667 | 410 |  | 46 |  | 23.67 | 25.22 | 27.05 |  |  | 0.217 |  |  | 양호 | 0개 | 불검출 | 합격
1월 | TAA04 | 2026-01-30 | 송지숙 | 2 | 11 | 30 | 14.2 |  | 260130C006 | HRT-Z030002 | 데코 (기획) 3P | TRA03 | 3 | 2950 | 14.08 | 87.1 | 13179 | 1210 | 1270 | 1230 |  | 1236.667 | 410 |  | 44 |  | 19.14 | 22.53 | 19.22 |  |  | 0.217 |  |  | 양호 | 0개 | 불검출 | 합격
1월 | TAA04 | 2026-01-30 | 송지숙 | 2 | 14 | 40 | 14.2 |  | 260130C010 | HRT-Z030002 | 데코 (기획) 3P | TRA03 | 3 | 2950 | 14.02 | 87.2 | 13441 | 1310 | 1190 | 1420 |  | 1306.667 | 460 |  | 45 |  | 17.06 | 19.03 | 18.79 |  |  | 0.208 |  |  | 양호 | 0개 | 불검출 | 합격
1월 | TAA05 | 2026-01-30 | 권혜림 | 1 | 16 | 0 | 15.1 |  | 260130D013 | HRT-Z030002 | 데코 (일반) 3P | TRA06 | 3 | 2950 | 14.67 | 88.4 | 10761 | 1600 | 1300 | 1550 |  | 1483.333 | 450 |  | 46 |  | 22.09 | 20.76 | 21.8 |  |  | 0.211 |  |  | 양호 | 0개 | 불검출 | 합격
1월 | TAA05 | 2026-01-30 | 권혜림 | 1 | 18 | 50 | 15.1 |  | 260130D017 | HRT-Z030002 | 데코 (일반) 3P | TRA06 | 3 | 2950 | 14.63 | 88.1 | 10470 | 1060 | 1400 | 1370 |  | 1276.667 | 410 |  | 45 |  | 16.03 | 21.32 | 21.18 |  |  | 0.212 |  |  | 양호 | 0개 | 불검출 | 합격
1월 | TAA05 | 2026-01-30 | 권혜림 | 1 | 21 | 50 | 15.1 |  | 260130D021 | HRT-Z030002 | 데코 (일반) 3P | TRA06 | 3 | 2950 | 14.78 | 88.2 | 11155 | 1320 | 1070 | 1490 |  | 1293.333 | 420 |  | 47 |  | 19.06 | 15.64 | 21 |  |  | 0.201 |  |  | 양호 | 0개 | 불검출 | 합격
1월 | TAA05 | 2026-01-30 | 박용주 | 4 | 24 | 0 | 15.1 |  | 260130D025 | HRT-Z030002 | 데코 (일반) 3P | TRA06 | 3 | 2950 | 14.7 | 88.1 | 10675 | 1330 | 1500 | 1400 |  | 1410 | 460 |  | 45 |  | 18.99 | 22.82 | 19.2 |  |  | 0.208 |  |  | 양호 | 0개 | 불검출 | 합격
1월 | TAA04 | 2026-01-30 | 권혜림 | 1 | 17 | 50 | 14.2 |  | 260130C014 | HRT-Z030002 | 데코 (기획) 3P | TRA03 | 3 | 2950 | 13.87 | 86.8 | 15122 | 1370 | 1360 | 1440 |  | 1390 | 500 |  | 45 |  | 20.64 | 19.1 | 18.93 |  |  | 0.202 |  |  | 양호 | 0개 | 불검출 | 합격
1월 | TAA04 | 2026-01-30 | 권혜림 | 1 | 21 | 0 | 14.2 |  | 260130C019 | HRT-Z030002 | 데코 (기획) 3P | TRA03 | 3 | 2950 | 14.03 | 87.1 | 13354 | 1360 | 1420 | 1280 |  | 1353.333 | 470 |  | 47 |  | 19.37 | 20.18 | 18.09 |  |  | 0.202 |  |  | 양호 | 0개 | 불검출 | 합격
1월 | TAA04 | 2026-01-30 | 박용주 | 4 | 24 | 0 | 14.2 |  | 260130C023 | HRT-Z030002 | 데코 (기획) 3P | TRA03 | 3 | 2950 | 14.01 | 86.9 | 12699 | 1480 | 1280 | 1380 |  | 1380 | 460 |  | 49 |  | 21.47 | 20.78 | 19.64 |  |  | 0.199 |  |  | 양호 | 0개 | 불검출 | 합격
1월 | TAA04 | 2026-01-30 | 박용주 | 4 | 2 | 40 | 14.2 |  | 260130C027 | HRT-Z030002 | 4겹 데코 | TRA03 | 2 | 2950 | 13.8 | 87.1 | 12625 | 1230 | 1220 | 1200 | 1220 | 1217.5 | 420 |  | 48 |  | 21.87 | 22.66 | 22.04 | 21.44 |  | 0.206 |  |  | 양호 | 0개 | 불검출 | 합격
1월 | TAA04 | 2026-01-30 | 박용주 | 4 | 5 | 0 | 14.2 |  | 260130C030 | HRT-Z030002 | 4겹 데코 | TRA03 | 2 | 2950 | 14.06 | 86.7 | 11687 | 1140 | 1060 | 1320 | 1320 | 1210 | 460 |  | 49 |  | 21.32 | 18.39 | 20.4 | 20.11 |  | 0.21 |  |  | 양호 | 0개 | 불검출 | 합격
1월 | TAA05 | 2026-01-30 | 박용주 | 4 | 3 | 50 | 15.1 |  | 260130D029 | HRT-Z030002 | 데코 (일반) 3P | TRA06 | 3 | 2950 | 14.71 | 87.9 | 12473 | 1530 | 1450 | 1580 |  | 1520 | 430 |  | 44 |  | 21.79 | 24.01 | 22.71 |  |  | 0.203 |  |  | 양호 | 0개 | 불검출 | 합격
1월 | TAA05 | 2026-01-31 | 송지숙 | 2 | 7 | 0 | 15.1 |  | 260131D001 | HRT-Z030002 | 데코 (일반) 3P | TRA06 | 3 | 2950 | 14.41 | 87.9 | 12244 | 1260 | 1440 | 1160 |  | 1286.667 | 440 |  | 40 |  | 17.2 | 22.3 | 19.22 |  |  | 0.19 |  |  | 양호 | 0개 | 불검출 | 합격
1월 | TAA05 | 2026-01-31 | 송지숙 | 2 | 10 | 0 | 15.1 |  | 260131D005 | HRT-Z030002 | 데코 (일반) 3P | TRA06 | 3 | 2950 | 14.43 | 87.9 | 9658 | 1170 | 1390 | 1310 |  | 1290 | 410 |  | 42 |  | 17.92 | 16.27 | 19.77 |  |  | 0.205 |  |  | 양호 | 0개 | 불검출 | 합격
1월 | TAA05 | 2026-01-31 | 송지숙 | 2 | 13 | 0 | 14.1 |  | 260131D010 | HRT-Z030002 | 데코 (기획) 3P | TRA05 | 3 | 2950 | 14.52 | 87.8 | 9444 | 1530 | 1310 | 1380 |  | 1406.667 | 460 |  | 44 |  | 20.74 | 18.81 | 20.87 |  |  | 0.201 |  |  | 양호 | 0개 | 불검출 | 합격
1월 | TAA05 | 2026-01-31 | 권혜림 | 1 | 15 | 50 | 14.1 |  | 260131D014 | HRT-Z030002 | 데코 (기획) 3P | TRA05 | 3 | 2950 | 14.12 | 88.1 | 10124 | 1320 | 1450 | 1430 |  | 1400 | 450 |  | 44 |  | 20.33 | 20.4 | 20.02 |  |  | 0.196 |  |  | 양호 | 0개 | 불검출 | 합격
1월 | TAA05 | 2026-01-31 | 권혜림 | 1 | 18 | 50 | 14.1 |  | 260131D018 | HRT-Z030002 | 데코 (기획) 3P | TRA05 | 3 | 2950 | 14.43 | 88.1 | 11096 | 1470 | 1380 | 1510 |  | 1453.333 | 490 |  | 45 |  | 22.13 | 17.64 | 20.6 |  |  | 0.196 |  |  | 양호 | 0개 | 불검출 | 합격
1월 | TAA05 | 2026-01-31 | 권혜림 | 1 | 21 | 20 | 14.1 |  | 260131D022 | HRT-Z030002 | 데코 (기획) 3P | TRA04 | 3 | 2930 | 14.53 | 88.2 | 12898 | 1300 | 1320 | 1120 |  | 1246.667 | 410 |  | 47 |  | 19.12 | 17.05 | 16.63 |  |  | 0.202 |  |  | 양호 | 0개 | 불검출 | 합격
1월 | TAA05 | 2026-01-31 | 문종실 | 3 | 23 | 30 | 14.1 |  | 260131D025 | HRT-Z030002 | 데코 (기획) 3P | TRA04 | 3 | 2930 | 14.06 | 88.1 | 11997 | 1400 | 1280 | 1380 |  | 1353.333 | 420 |  | 46 |  | 24.74 | 22.43 | 19.91 |  |  | 0.204 |  |  | 양호 | 0개 | 불검출 | 합격
1월 | TAA04 | 2026-01-31 | 송지숙 | 2 | 7 | 0 | 14.2 |  | 260131C001 | HRT-Z030002 | 4겹 데코 | TRA03 | 2 | 2950 | 14.08 | 86.7 | 13176 | 1350 | 1300 | 1240 | 1250 | 1285 | 420 |  | 48 |  | 18.31 | 19.82 | 22.14 | 21.96 |  | 0.22 |  |  | 양호 | 0개 | 불검출 | 합격
1월 | TAA04 | 2026-01-31 | 송지숙 | 2 | 9 | 40 | 14.2 |  | 260131C004 | HRT-Z030002 | 4겹 데코 | TRA03 | 2 | 2950 | 14.15 | 86.8 | 11314 | 1280 | 1260 | 1330 | 1140 | 1252.5 | 420 |  | 48 |  | 19.85 | 22.05 | 22.58 | 18.2 |  | 0.217 |  |  | 양호 | 0개 | 불검출 | 합격
1월 | TAA04 | 2026-01-31 | 송지숙 | 2 | 11 | 50 | 14.2 |  | 260131C007 | HRT-Z030002 | 4겹 데코 | TRA03 | 2 | 2950 | 14.1 | 86.6 | 13261 | 1110 | 910 | 1150 | 1150 | 1080 | 440 |  | 48 |  | 20.4 | 15.29 | 25.92 | 21.38 |  | 0.217 |  |  | 양호 | 0개 | 불검출 | 합격
1월 | TAA04 | 2026-01-31 | 송지숙 | 2 | 14 | 10 | 14.2 |  | 260131C010 | HRT-Z030002 | 4겹 데코 | TRA03 | 2 | 2950 | 14.21 | 86.8 | 11606 | 1360 | 1160 | 1250 | 1300 | 1267.5 | 470 |  | 48 |  | 21.95 | 22.73 | 22.11 | 19.92 |  | 0.197 |  |  | 양호 | 0개 | 불검출 | 합격
1월 | TAA04 | 2026-01-31 | 권혜림 | 1 | 16 | 30 | 14.2 |  | 260131C013 | HRT-Z030002 | 4겹 데코 | TRA03 | 2 | 2950 | 14.36 | 86.9 | 12713 | 1490 | 1350 | 1520 | 1600 | 1490 | 490 |  | 47 |  | 19.83 | 19.24 | 21.5 | 22.97 |  | 0.207 |  |  | 양호 | 0개 | 불검출 | 합격
1월 | TAA04 | 2026-01-31 | 권혜림 | 1 | 18 | 50 | 14.2 |  | 260131C016 | HRT-Z030002 | 4겹 데코 | TRA03 | 2 | 2950 | 14.24 | 86.9 | 11902 | 1310 | 1350 | 1350 | 1340 | 1337.5 | 500 |  | 47 |  | 22.15 | 20.9 | 23.94 | 22.73 |  | 0.209 |  |  | 양호 | 0개 | 불검출 | 합격
1월 | TAA04 | 2026-01-31 | 문종실 | 3 | 24 | 0 | 14.2 |  | 260131C022 | HRT-Z030002 | 4겹 데코 | TRA03 | 2 | 2950 | 13.91 | 87.1 | 13622 | 1140 | 1240 | 1400 | 1370 | 1287.5 | 420 |  | 46 |  | 17.94 | 20.61 | 21.23 | 23.28 |  | 0.201 |  |  | 양호 | 0개 | 불검출 | 합격
1월 | TAA04 | 2026-01-31 | 문종실 | 3 | 1 | 40 | 14.2 |  | 260131C025 | HRT-Z030002 | 4겹 데코 | TRA03 | 2 | 2950 | 14.05 | 86.9 | 14366 | 1180 | 1270 | 1320 | 1330 | 1275 | 400 |  | 47 |  | 21.12 | 21.29 | 21.99 | 21.24 |  | 0.204 |  |  | 양호 | 0개 | 불검출 | 합격
1월 | TAA05 | 2026-01-31 | 문종실 | 3 | 2 | 20 | 15.1 |  | 260131D029 | HRT-Z030002 | 데코 (일반) 3P | TRA04 | 3 | 2930 | 14.65 | 88.2 | 13534 | 1420 | 1330 | 1460 |  | 1403.333 | 410 |  | 44 |  | 22.08 | 21.92 | 23.44 |  |  | 0.193 |  |  | 양호 | 0개 | 불검출 | 합격
1월 | TAA05 | 2026-01-31 | 문종실 | 3 | 5 | 0 | 15.1 |  | 260131D033 | HRT-Z030002 | 데코 (일반) 3P | TRA04 | 3 | 2930 | 14.68 | 88.2 | 10533 | 1430 | 1550 | 1470 |  | 1483.333 | 450 |  | 44 |  | 20.19 | 20.5 | 20.92 |  |  | 0.195 |  |  | 양호 | 0개 | 불검출 | 합격
1월 | TAA04 | 2026-01-31 | 문종실 | 3 | 4 | 30 | 14.2 |  | 260131C028 | HRT-Z030002 | 4겹 데코 | TRA03 | 2 | 2950 | 13.67 | 86.5 | 12242 | 1240 | 1280 | 1270 | 1180 | 1242.5 | 400 |  | 48 |  | 20.7 | 22.42 | 20.33 | 18.94 |  | 0.221 |  |  | 양호 | 0개 | 불검출 | 합격
Note on P138: 전달
Note on Y206: 현장전달
Note on J214: 샘플은 12번
Note on J240: 라벨채움
Note on X245: 전달
Note on Y245: 전달
Note on P285: 현장 전달
Note on P299: 픤홀 심함전달
Note on P319: 현장전달
Note on P341: 평량 낮음 전달
Note on P361: 전달
Note on P366: 현장 전달
Note on J367: 2번하고 4번하고 라벨바꿈
Note on W403: 현장 전달
Note on P455: 현장 전달
Note on P457: 현장 전달
Note on P473: 현장 전달