## sheet1
담당 | [5 empty] | 제품사양 | [5 empty] | 측정값 | [12 empty] | 육안검사 | [6 empty] | 최종판정 | 비고
처리순번 | 날짜 | 시 | 분 | 검사자 | 반 | 생산호기_코드 | 생산호기 | 합지 LOT_NO | 가공 LOT_NO | 자재코드 | 품명 | 겹수 | 롤 | 지폭 | 절취간격 | 직경 | 감축직경 | 감축율 | 길이/매수 | 평량 | 파강 | 절취강도 | 두께평균 | 테일실강도 | 절취선상태 | 테일겹분리 | 이물질혼입 | 엠보싱상태 | 포장상태 | 냄새 | 형광검출
| MSRM_DATE | TIME_HOUR | TIME_MIN | MSRM_NM | WRK_CLASS |  | MACH_NM | LOT_NO_AA | LOT_NO_RA | MATNR | MATNR_NM | LAYER_CNT | ROLL_CNT | WIDTH | CUT_INT | DIAM | RED_DIAM | RED_RATE | LEN_CNT | BS_WGT | BREAK | CUT_STR | THK_AVG | TAIL_STR |  | CUT_LINE | TAIL_SPLT | CONTAM | EMBOSS | PACK_STS | SMELL | FLUORO | FNL_JDGM | RMK
1 | 2026-08-09 | 4 | 10 | 권혜림 | 1 |  | 가공 6호기 | 260809D021 | FR26809601 | FRT-FIR0003A | 깨끗한나라 순수 프리미엄 더퍼스트 30m 30롤_R | 3 | 30 | 107 | 114 | 126 |  |  | 30.1 | 14.31 | 3985 | 1430 |  | 170 | 양호 | 합격 | 무 | 양호 | 양호 | 무 | 불검출 | 적합
1 | 2026-08-09 | 8 | 20 | 문종실 | 4 |  | 가공 6호기 | 260808D025 | FR26809601 | FRT-FIR0003A | 깨끗한나라 순수 프리미엄 더퍼스트 30m 30롤_R | 3 | 30 | 106 | 114 | 126 | 121 | 3.97 | 30.1 | 14.32 | 3147 | 1220 | 0.41 |  | 양호 | 합격 | 무 | 양호 | 양호 | 무 | 불검출 | 적합
1 | 2026-08-09 | 11 | 40 | 문종실 | 4 |  | 가공 6호기 | 260808D023 | FR26809601 | FRT-FIR0003A | 깨끗한나라 순수 프리미엄 더퍼스트 30m 30롤_R | 3 | 30 | 107 | 114 | 126 |  |  | 30.1 | 14.44 | 4003 | 1110 |  |  | 양호 | 합격 | 무 | 양호 | 양호 | 무 | 불검출 | 적합
1 | 2026-08-09 | 15 | 30 | 문종실 | 4 |  | 가공 6호기 | 260808D031 | FR26809601 | FRT-FIR0003A | 깨끗한나라 순수 프리미엄 더퍼스트 30m 30롤_R | 3 | 30 | 106 | 114 | 126 | 122 | 3.17 | 30.2 | 14.39 | 3228 | 800 | 0.4 |  | 양호 | 합격 | 무 | 양호 | 양호 | 무 | 불검출 | 적합
1 | 2026-08-09 | 20 | 20 | 권혜림 | 4 |  | 가공 6호기 | 260809D009 | FR26809601 | FRT-FIR0003A | 깨끗한나라 순수 프리미엄 더퍼스트 30m 30롤_R | 3 | 30 | 107 | 114 | 126 |  |  | 30.1 | 14.73 | 3032 | 1320 |  | 140 | 양호 | 합격 | 무 | 양호 | 양호 | 무 | 불검출 | 적합
1 | 2026-08-09 | 23 | 40 | 권혜림 | 1 |  | 가공 6호기 | 260809D003 | FR26809601 | FRT-FIR0003A | 깨끗한나라 순수 프리미엄 더퍼스트 30m 30롤_R | 3 | 30 | 107 | 114 | 126 | 122 | 3.17 | 30.1 | 14.51 | 3176 | 1390 | 0.4 |  | 양호 | 합격 | 무 | 양호 | 양호 | 무 | 불검출 | 적합