## sheet1
담당 | [5 empty] | 제품사양 | [7 empty] | 측정값 | [10 empty] | 육안검사 |  |  | 최종판정 | 비고
처리순번 | 날짜 | 시 | 분 | 검사자 | 반 | 생산호기_코드 | 생산호기 | 적용호기_코드 | 적용호기 | 지폭 | 합지 LOTNO | 자재코드 | 품명 | 평량 | 백색도 | 파열강도 | MD | CD | wet-cd | 흡수도 | 신장율 | 두께 | 물풀림성 | 투기도 | 핀홀상태 | 반점상태 | 형광검출
PRC_SEQNO | MSRM_DATE | TIME_HOUR | TIME_MIN | MSRM_NM | WRK_CLASS | MACH_CD | MACH_NM | MACH_CD_TRA | MACH_NM_TRA | WIDTH | LOT_NO | MATNR | MATNR_NM | BS_WGT | WHITE | BURST | MD | CD | WET_CD | ABSORB | ELONG | THICK | WET_SOLVE | AIR_PERM | PINHOLE | SPOT | FLUORO | FNL_JDGM | RMK
1352 | 2026-03-23 | 19 | 30 | 문종실 | 3 | TAA04 | 초지4 | TRA05 | 가공5 | 2950 | 260323C006 | HRT-Z030004 | 데코 (기획) 3P (초3,4) | 14.67 | 86.2 | 17142 | 1480 | 560 | 0 | 48 | 16.87667 | 0.202 | 0 | 0 | 양호 | 많이 | 불검출 | 불합격 | 폐기 | 1352
1351 | 2026-03-23 | 16 | 10 | 문종실 | 3 | TAA04 | 초지4 | TRA05 | 가공5 | 2950 | 260323C002 | HRT-Z030004 | 데코 (기획) 3P (초3,4) | 14.21 | 86.1 | 18288 | 1353.333 | 540 | 0 | 49 | 17.41333 | 0.204 | 0 | 0 | 양호 | 많이 | 불검출 | 불합격 | 폐기 | 1351