## 초지345(QLT01)
[ 2026년1월~12월 검사결과 ]
[14 empty] | 단위 |  | mm | [7 empty] | gf/100mm |  |  | mm | % | [5 empty] | mm | sec | cc/㎠/sec
월 | 생산호기_설비코드 | 생산호기 | 날짜 | 검사자 | 반 | 시간 | 분 | 기준평량 | 지종 | 합지LOTNO | 자재코드 | 품명 | 설비코드 | 적용 호기 | 겹수 | 지폭 | 평량 | 백색도 | 파열강도 | MD-1 | MD-2 | MD-3 | MD-4 | MD | CD | wet-cd | 흡수도 | 신장율 | 신1 | 신2 | 신3 | 신4 | 신장율2 | 두께 | 물풀링성 | 투기도 | 핀홀상태 | 반점상태 | 형광검출 | 판정 | 비고 | MD(3겹) | CD(3겹)
| MACH_CD | MACH_NM | MSRM_DATE | MSRM_NM | WRK_CLASS | TIME_HOUR | TIME_MIN |  |  | LOT_NO | MATNR | MATNR_NM | MACH_CD_TRA | MACH_NM_TRA |  | WIDTH | BS_WGT | WHITE | BURST |  |  |  |  | MD | CD | WET_CD | ABSORB | [5 empty] | ELONG | THICK | WET_SOLVE | AIR_PERM | PINHOLE | SPOT | FLUORO | FNL_JDGM | RMK
1월 | TAA03 | 초지3 | 2026-01-01 | 박용주 | 4 | 7 | 0 | 15.5 | 고지 | 260101B001 | HRT-Z130003 | 데코 (기획) 3P | TRA04 | 가공4 | 2 | 2930 | 15.62 | 78.7 | 14160 | 1140 | 1230 | 1300 | 1310 | 1245 | 370 |  | 38 |  | 11.07 | 13 | 15.12 | 15.08 | 13.5675 | 0.224 |  |  | 양호 | 0개 |  | 합격 | 비고테스트
1월 | TAA03 | 초지3 | 2026-01-01 | 박용주 | 4 | 9 | 0 | 15.5 | 고지 | 260101B004 |  |  | TRA04 | 가공4 | 2 | 2930 | 15.48 | 79.2 | 13655 | 1230 | 1270 | 1280 | 1420 | 1300 | 430 |  | 38 |  | 13.12 | 12.52 | 12.73 | 15.38 | 13.4375 | 0.219 |  |  | 양호 | 0개 |  | 합격
1월 | TAA03 | 초지3 | 2026-01-08 | 문종실 | 3 | 12 | 40 | 20 | 고지 | 260108B526 |  |  | 0 | 판매용 | 1 | 2830 | 샘플없음
1월 | TAA03 | 초지3 | 2026-01-08 | 문종실 | 3 | 14 | 20 | 15 | 고지 | 260108B531 |  |  | 0 | 판매용 | 2 | 2830 | 14.9 | 84.5 | 12014 | 1370 | 1210 | 1230 | 1270 | 1270 | 650 |  | 38 |  | 19.8 | 17.23 | 16.64 | 17.59 | 17.815 | 0.228 | 11.07 |  | 양호 | 0개 |  | 합격
1월 | TAA04 | 초지4 | 2026-01-09 | 문종실 | 3 |  |  |  |  | (07:00~18:30) |  |  | 0 | 정비 운휴
1월 | TAA04 | 초지4 | 2026-01-09 | 권혜림 | 1 | 19 | 40 | 14.2 |  | 260109C002 |  |  | TRA04 | 가공4 | 3 | 2930 | 샘플없음
1월 | TAA04 | 초지4 | 2026-01-11 | 송지숙 | 2 | 7 | 0 | 14.2 |  | 260111C001 |  |  | TRA03 | 가공3 | 3 | 2950 | 13.75 | 87.4 | 15304 | 1410 | 1410 | 1370 | 1100 | 1322.5 | 530 |  | 45 |  | 13.14 | 14.02 | 18.12 | 14.53 | 14.9525 | 0.206 |  |  | 양호 | 0개 | 불검출 | 합격
1월 | TAA04 | 초지4 | 2026-01-13 | 박용주 | 4 |  |  |  |  | (16:00~18:30) |  |  | 0 | 급전 운휴
1월 | TAA04 | 초지4 | 2026-01-13 | 박용주 | 4 | 19 | 40 | 21.5 |  | 260113C013 |  |  | TRA03 | 가공3 | 3 | 2960 | 샘플없음
1월 | TAA05 | 초지5 | 2026-01-13 | 박용주 | 4 |  |  |  |  | (15:45~18:30) |  |  | 0 | 급전 운휴
1월 | TAA05 | 초지5 | 2026-01-13 | 박용주 | 4 |  |  |  |  | (19:30~23:30) |  |  | 0 | 급전 운휴
| TAA05 | 초지5 | 2026-01-13 | 문종실 | 3 | 24 | 0 | 15.1 |  | 260113D019 |  |  | TRA06 | 가공6 | 3 | 2950 | 15.18 | 88.1 | 12415 | 1110 | 1500 | 1230 |  | 1280 | 410 |  | 49 |  | 18.72 | 18.27 | 20.02 |  | 19.00333 | 0.204 |  |  | 양호 | 0개 | 불검출 | 합격
2월 | TAA04 | 초지4 | 2026-02-24 | 권혜림 | 1 | 14 | 40 | 14.7 |  | 260224C009 |  |  | TRA05 | 가공5 | 3 | 2950 | 14.65 | 86.9 | 13397 | 1420 | 1200 | 1450 |  | 1356.667 | 460 |  | 47 |  | 15.02 | 14.71 | 15.33 |  | 15.02 | 0.215 |  |  | 양호 | 0개 | 불검출 | 합격
2월 | TAA04 | 초지4 | 2026-02-24 | 박용주 | 4 | 18 | 0 | 14.7 |  | 260224C013 |  |  | TRA05 | 가공5 | 3 | 2950 | 14.9 | 87 | 15352 | 1350 | 1430 | 1150 |  | 1310 | 470 |  | 44 |  | 16.29 | 17.63 | 16.58 |  | 16.83333 | 0.205 |  |  | 양호 | 0개 | 불검출 | 합격
2월 | TAA05 | 초지5 | 2026-02-24 | 권혜림 | 1 | 8 | 50 | 15.1 |  | 260224D004 |  |  | TRA06 | 가공6 | 3 | 2950 | 15.02 | 88.3 | 13679 | 1360 | 1480 | 1400 |  | 1413.333 | 510 |  | 45 |  | 14.25 | 14.44 | 13.97 |  | 14.22 | 0.191 |  |  | 양호 | 0개 | 불검출 | 합격
2월 | TAA05 | 초지5 | 2026-02-24 | 권혜림 | 1 | 11 | 40 | 15.1 |  | 260224D008 |  |  | TRA06 | 가공6 | 3 | 2950 | 14.83 | 88.5 | 12287 | 1210 | 1500 | 1360 |  | 1356.667 | 470 |  | 45 |  | 11.41 | 12.47 | 13.07 |  | 12.31667 | 0.19 |  |  | 양호 | 0개 | 불검출 | 합격
2월 | TAA05 | 초지5 | 2026-02-24 | 권혜림 | 1 | 14 | 40 | 15.1 |  | 260224D012 |  |  | TRA06 | 가공6 | 3 | 2950 | 14.86 | 88.5 | 12685 | 1440 | 1300 | 1420 |  | 1386.667 | 460 |  | 46 |  | 15.36 | 16.74 | 12.99 |  | 15.03 | 0.187 |  |  | 양호 | 0개 | 불검출 | 합격
2월 | TAA04 | 초지4 | 2026-02-24 | 박용주 | 4 | 21 | 20 | 14.7 |  | 260224C017 |  |  | TRA05 | 가공5 | 3 | 2950 | 14.62 | 86.9 | 16870 | 1150 | 1270 | 1080 |  | 1166.667 | 450 |  | 43 |  | 16.92 | 17.17 | 14.39 |  | 16.16 | 0.219 |  |  | 양호 | 0개 | 불검출 | 합격
3월 | TAA04 | 초지4 | 2026-03-04 | 송지숙 | 2 | 20 | 30 | 14.2 |  | 260304C013 |  |  | TRA03 | 가공3 | 3 | 2950 | 14.12 | 86.9 | 14336 | 1370 | 1210 | 1270 |  | 1283.333 | 520 |  | 47 |  | 16.12 | 12.47 | 14.82 |  | 14.47 | 0.201 |  |  | 양호 | 0개 | 불검출 | 합격
3월 | TAA04 | 초지4 | 2026-03-04 | 권혜림 | 1 | 24 | 0 | 14.2 |  | 260304C016 | HRT-Z110006 | 촉앤감 미용 | TRA03 | 가공3 | 3 | 2950 | 1 | 1 | 1 | 1 | 1 | 1 | 1 | 1 | 1 | 1 | 1 |  | 1 | 1 |  | 1 | 1 | 1 | 1 | 1 | 양호 | 3개 | 유 | 불합격 | insert 테스트
3월 | TAA05 | 초지5 | 2026-03-04 | 권혜림 | 1 | 3 | 10 | 15.1 |  | 260304D032 |  |  | TRA06 | 가공6 | 3 | 2950
Note on K15: H D C Line 배관균열로 운휴

## 초지 품명..
초지 | [5 empty] | 생산 호기 | 설비코드 | 적용 호기 | 설비코드 | 월 | 성명 | 기준 | 품명 | 자재코드
| 기준 | 품명 |  |  |  | 초지3 | TAA03 | 가공2 | TRA02 | 01월 | 송지숙 | 14.8 | 데코 (일반) 3P | HRT-Z110006
가공용 | 13.3 | 미용 소프티 | 1375 |  |  | 초지4 | TAA04 | 가공3 | TRA03 | 02월 | 박용주 | 14.8 | 데코 (일반) 3P (코튼) | HRT-Z110007
| 13.8 | 데코 (기획) 3P | 2930 | 초 3,4 | 가공4 | 초지5 | TAA05 | 가공3 (창고용) |  | 03월 | 권혜림 | 14.3 | 데코 (기획) 3P | HRT-Z130003
|  |  | 2950 |  | 가공3,5 |  |  | 가공4 | TRA04 | 04월 | 문종실 | 14.8 | 시그니처 3P | HRT-Z140003
|  | 시그니처 | 2950 |  |  |  |  | 가공5 | TRA05 | 05월 |  | 14.3 | 4겹 데코 | HRT-Z150006M
|  | 4겹 데코 | 2950 |  |  |  |  | 가공5 22m용 |  | 06월 |  | 14.8 | 4겹 데코 (코튼) | HRT-Z030023M
| 14 | 데코 (기획) 3P | 2930 | 초5 | 가공4 |  |  | 가공6 | TRA06 | 07월 |  | 21.5 | 미용 소프티 | HRT-Z030021M
|  |  | 2950 |  | 가공3,5 |  |  | 가공6 (창고용) |  | 08월 |  | 19.5 | K/T (2겹) | HRT-Z030005
|  | 시그니처 3P | 2950 |  |  |  |  | 정비 운휴 |  | 09월 |  | 16.8 | K/T (3겹) | HRT-Z030004
|  | 4겹 데코 | 2950 |  |  |  |  | 급전 운휴 |  | 10월 |  | 16.8 | 촉앤감 3P | HRT-Z030003
| 14.8 | 촉앤감 미용 | 1375 |  |  |  |  | Felt 세척 운휴 |  | 11월 |  | 14.3 | 촉앤감 미용 | HRT-Z110006
| 14.8 | 고지 (일반) 3P | 2950 |  |  |  |  | 초출 준비 |  | 12월 |  | 15.8 | 고지 (일반) 3P | HRT-Z110007
| 14.8 | 데코 (일반) 3P | 2930 | 초 3,4 | 가공4 |  |  | 계획 운휴 |  |  |  | 15.8 | 깨/나 (일반) 2P | HRT-Z130003
|  |  | 2950 |  | 가공3,5 |  |  | 폐기 |  |  |  |  | 데코 (일반) 2P | HRT-Z140003
| 14.8 | PCMC 3P (일반) | 2930 | 초4 |  |  |  | 명절 운휴 |  |  |  | 14.3 | 대한 2J 15.5 | HRT-Z150006M
| 15 | 데코 (일반) 3P | 2930 | 초5 |  |  |  | 편제 운휴 |  |  |  | 14.8 | PCMC 3P (기획) | HRT-Z030023M
|  |  | 2950 |  |  |  |  | 재고 조정 운휴 |  |  |  | 18 | PCMC 3P (일반) | HRT-Z030021M
| 15 | 3겹 (비데케어) | 2950 |  |  |  |  | 판매용 |  |  |  |  | PCMC 3P (고평량) | HRT-Z030005
| 15.8 | 깨/나 (일반) 2P | 2930 |  |  |  |  | 가공5 (창고용) |  |  |  |  | 디케이(3겹) 14.0 | HRT-Z030004
| 15.8 | 데코 (일반) 2P | 2930 | 초3,4,5 동일 |  |  |  | 가공4 (창고용) |  |  |  |  | I.T.C 14.2g | HRT-Z030003
| 16.8 | 촉앤감(코튼) | 2950 | 초5 |  |  |  | 가공4 (수출용) |  |  |  |  | 대한 R15.0 | HRT-Z110006
| 16.8 | 촉앤감 (고평량) | 2950 | 초5 |  |  |  | 하기휴가 운휴 |  |  |  |  | I.T.C R15.0 3P | HRT-Z110007
| 17.5 | PCMC 3P (고평량) | 2950 | 초4 |  |  |  | 정전 운휴 |  |  |  |  | 비데케어 | HRT-Z130003
| 21.5 | K/T (2겹) | 2960 | [9 empty] | 동림 R 15.5 | HRT-Z140003
| 19.5 | K/T (3겹) | 2960 | [9 empty] | 포밍티슈 15.5 | HRT-Z150006M
판매용 | 14 | 디케이 (3겹) | 1380 | 펄프 | [8 empty] | I.T.C R15.5 2P | HRT-Z030023M
| 14.3 | I.T.C 14.3g | 2800 | 펄프 | [8 empty] | 나라손 R15.8 2P | HRT-Z030021M
| 15 | 대한 R15.0 | 2800 | [9 empty] | 3R 19.0 | HRT-Z030005
| 15 | I.T.C R15.0 3P | 2800 | 펄프 | [8 empty] | 와딩 1P 20.0 | HRT-Z030004
| 15.5 | 대한 2J 15.5 | 1380 | [9 empty] | 동방 1J 20.0 | HRT-Z030003
| 15.5 | 동림 R 15.5 | 1470 | [9 empty] | 대한 1J 21.0 | HRT-Z110006
| 15.5 | 포밍티슈 | 1400 | [9 empty] | 일원 H/T 21.0 | HRT-Z110007
| 15.5 | I.T.C R15.5 2P | 1415 | 고지 | [8 empty] | 쌍기 K/T 21.0 | HRT-Z130003
| 15.8 | 나라손 R15.8 2P | 2820 | [9 empty] | 대한 1J 22.0 | HRT-Z140003
| 19 | 3R | 943 | [9 empty] | 깨/나 (일반) 3P | HRT-Z150006M
| 20 | 와딩1P | 1400 | [8 empty] | 15.1 | FT 3겹 쉬폰 원단 | HRT-Z030023M
| 20 | 동방 1J 20.0 | 2880 | [9 empty] | 이루모스 1J 19.5 | HRT-Z030021M
| 20 | 유송 K/T | 1400 | [9 empty] | 이루모스 2J 14.5 | HRT-Z030005
| 21 | 대한 1J 21.0 | 1380 | [9 empty] | 이루모스 K/T 19.0 | HRT-Z030004
| 21 | 일원 H/T | 1260 | [9 empty] | 유송 K/T 18.0 | HRT-Z030003
| 21 | 쌍기 K/T 21.0 | 1290 | [9 empty] | 유송 K/T 20.0 2겹 | HRT-Z110006
| 22 | 대한 1J 22.0 | 1390 | [9 empty] | ITC K/T 20.5 | HRT-Z110007
| 20.5 | ITC K/T 20.5 | 2800 | [9 empty] | ITC K/T 20.0 | HRT-Z130003
| 20 | ITC K/T 20.0 | 1400 | [9 empty] | S-OIL 13.5 | HRT-Z140003
| 21 | ITC K/T 21.0 | 1400 | [9 empty] | 유송 K/T 20.0 3겹 | HRT-Z150006M
| 21 | ITC K/T 21.0 | 1260 | [9 empty] | 촉앤감 3P(코튼) | HRT-Z030023M
| 20 | 팜파스 1J 20.0 | 2830 | [9 empty] | ITC K/T 21.0 (1400) | HRT-Z030021M
| 15 | 팜파스 2J 15.0 | 2830 | [9 empty] | ITC K/T 21.0 (1260) | HRT-Z030005
[13 empty] | OCC 14.3 (Test) | HRT-Z030004
[13 empty] | 팜파스 1J 20.0 | HRT-Z030003
[13 empty] | 팜파스 2J 15.0 | HRT-Z110006
[13 empty] | FT 3겹 쉬폰 | HRT-Z110007
[13 empty] | 대한 1J 21.5 | HRT-Z130003
[13 empty] | 대한 2J 16.0 | HRT-Z140003

## 가공3.4.5.6(QLT05)
[ 2026년 1월~12월 검사결과 ]
| 호기코드 | 호기 | 날짜 | 검사자 |  | 19 |  | 기준 평량 | 기준 길이/매수 | 원지 로트번호 | 품목 | 지종 | 구분 | 자재코드 | 품명 | 겹수 | 롤 | 외관검수 | 지 폭 (mm) | 절취간격 | 직 경 (mm) | 타이트 | 타이트 | 길 이(m) / 매수 | 평량 | 파 강 | 절취강도 | 두께 |  |  |  |  | 두께 평균 | 테일강도 |  | 절취선 상태 | 테일 겹분리 | 이물질 혼입 | 엠보싱 상태 | 포장 상태 | 냄 새 | 형광검출 유/무 | 판 정 | 비고
|  |  |  | 성 명 | 반 | 시 | 분 | [12 empty] | (mm) |  | 니스 |  |  | (g/㎡) | (mN) | (gf/mm) | 1 | 2 | 3 | 4 | 5 |  | 강도 | 길이
| MACH_CD | MACH_NM | MSRM_DATE | MSRM_NM | WRK_CLASS | TIME_HOUR | TIME_MIN |  |  | LOT_NO |  |  |  | MATNR | MATNR_NM | LAYER_CNT | ROLL_CNT |  | WIDTH | CUT_INT | DIAM | RED_DIAM | RED_RATE | LEN_CNT | BS_WGT | BREAK | CUT_STR | [5 empty] | THK_AVG | TAIL_STR | LENGTH | CUT_LINE | TAIL_SPLT | CONTAM | EMBOSS | PACK_STS | SMELL | FLUORO | FNL_JDGM | RMK
월별 |  | 가공6 | 7월 2일 | 송지숙 | 2 | 3 | 50 |  |  | 180630E113 | RT |  | 일반/기획 |  | 촉&감 3겹데코 디럭스 30m (블루) | 3 | 30 | 적 합 | 107 |  | 124 |  |  | 30.6 | 15 | 2941 | 1070 | [6 empty] | 140↓ |  | 양호 | 합격 | 무 | 양호 | 양호 | 벚꽃향 |  | 합격
1월 |  | 가공3 | 2026-01-01 | 박용주 | 4 | 8 | 30 | 20 | 140 | 251222C017 | K/T |  |  |  | 데일리 아껴쓰는 키친타올 140매 | 2 | 8 | 적 합 | 192 | 121 | 125 | 116 | 7.2 | 140 | 20.01 | 3869 | 1370 | 0.644 | 0.592 | 0.639 | 0.634 | 0.642 | 0.6302 |  |  | 양호 | 합격 | 무 | 양호 | 양호 | 무 | 불검출 | 합격
1월 |  | 가공6 | 2026-01-01 | 박용주 | 4 | 8 | 50 | 14.5 | 30 | 포장기고장 | R/T |  | 일반 |  | 3겹 순수 프리미엄 (더 클래스) 30m | 3 | 30 |  | 98 | 114 | 125 | 121 | 3.2 | 30.2 | 14.71 | 2777 | 1100 | 0.42 | 0.409 | 0.445 | 0.431 | 0.421 | 0.4252
1월 |  | 가공4 | 2026-01-01 | 박용주 | 4 | 9 | 30 | 14 | 30 | 251231B025 | R/T | 고지 | 일반 |  | 깨끗한나라 데코 앤 라벤더 30m | 3 | 30 | 적 합 | 97 | 113 | 121 | 118 | 2.479339 | 30.6 | 14.61 | 2658 | 1110 | 0.487 | 0.537 | 0.499 | 0.49 | 0.494 | 0.5014 |  |  | 양호 | 합격 | 무 | 양호 | 양호 | 라벤더향 |  | 합격
1월 |  | 가공5 | 2026-01-01 | 박용주 | 4 | 9 | 50 | 13.5 | 22 | 251230C012 | R/T |  | 기획 |  | 3겹 니가 필요해 22m | 3 | 30 | 적 합 | 96 | 113 | 111 | 103 | 7.207207 | 22.5 | 13.43 | 3325 | 1040 | 0.39 | 0.381 | 0.39 | 0.422 | 0.377 | 0.392 |  |  | 양호 | 합격 | 무 | 양호 | 양호 | 무 | 불검출 | 합격
1월 |  | 가공3 | 2026-01-01 | 박용주 | 4 | 12 | 0 | 20 | 140 | 무인지게차 오류 | K/T |  |  |  | 데일리 아껴쓰는 키친타올 140매 | 2 | 8 |  | 192 | 120 | 125 |  |  | 140 | 19.74 | 3995 | 1190
1월 |  | 가공6 | 2026-01-01 | 박용주 | 4 | 12 | 30 | 14.5 | 30 | 무인지게차 오류 | R/T |  | 일반 |  | 3겹 순수 프리미엄 (더 클래스) 30m | 3 | 30 |  | 98 | 114 | 126 |  |  | 30.1 | 14.18 | 2690 | 1280
1월 |  | 가공4 | 2026-01-01 | 박용주 | 4 | 13 | 0 | 14 | 30 | 251231B016 | R/T | 고지 | 일반 |  | 깨끗한나라 데코 앤 라벤더 30m | 3 | 30 | 적 합 | 97 | 113 | 122 |  |  | 30.6 | 14.39 | 2938 | 1260 | [8 empty] | 양호 | 합격 | 무 | 양호 | 양호 | 라벤더향 |  | 합격
1월 |  | 가공5 | 2026-01-01 | 박용주 | 4 | 13 | 20 | 13.5 | 22 | 251230C005 | R/T |  | 기획 |  | 3겹 니가 필요해 22m | 3 | 30 | 적 합 | 96 | 113 | 111 |  |  | 22.4 | 13.79 | 3985 | 1090 | [8 empty] | 양호 | 합격 | 무 | 양호 | 양호 | 무 | 불검출 | 합격
1월 |  | 가공6 | 2026-01-01 | 문종실 | 3 | 15 | 50 | 14.5 | 30 | 251231D024 | R/T |  | 일반 |  | 3겹 순수 프리미엄 (더 클래스) 30m | 3 | 30 | 적 합 | 98 | 114 | 126 | 122 | 3.174603 | 30.1 | 14.41 | 3341 | 1110 | 0.442 | 0.432 | 0.431 | 0.424 | 0.416 | 0.429 |  |  | 양호 | 합격 | 무 | 양호 | 양호 | 무 | 불검출 | 합격
1월 |  | 가공3 | 2026-01-01 | 문종실 | 3 | 16 | 10 | 20 | 140 | 251222C015 | K/T |  |  |  | 데일리 아껴쓰는 키친타올 140매 | 2 | 8 | 적 합 | 193 | 121 | 125 | 117 | 6.4 | 140 | 20.21 | 4507 | 710 | 0.679 | 0.643 | 0.692 | 0.683 | 0.651 | 0.6696 |  |  | 양호 | 합격 | 무 | 양호 | 양호 | 무 | 불검출 | 합격
1월 |  | 가공4 | 2026-01-01 | 문종실 | 3 | 16 | 50 | 14 | 30 | 251231B018 | R/T | 고지 | 일반 |  | 깨끗한나라 데코 앤 라벤더 30m | 3 | 30 | 적 합 | 97 | 113 | 121 | 118 | 2.479339 | 30.6 | 14.34 | 3056 | 1200 | 0.52 | 0.501 | 0.508 | 0.481 | 0.489 | 0.4998 |  |  | 양호 | 합격 | 무 | 양호 | 양호 | 라벤더향 |  | 합격
1월 |  | 가공5 | 2026-01-01 | 문종실 | 3 | 17 | 20 | 13.5 | 22 | 251230C017 | R/T |  | 기획 |  | 3겹 니가 필요해 22m | 3 | 30 | 적 합 | 96 | 113 | 111 | 105 | 5.405405 | 22.3 | 13.06 | 2776 | 820 | 0.391 | 0.435 | 0.411 | 0.435 | 0.391 | 0.4126 |  |  | 양호 | 불합격 | 무 | 양호 | 양호 | 무 | 불검출 | 합격
1월 |  | 가공3 | 2026-01-01 | 문종실 | 3 | 19 | 40 | 20 | 140 | 251222C008 | K/T |  |  |  | 데일리 아껴쓰는 키친타올 140매 | 2 | 8 | 적 합 | 192 | 121 | 125 |  |  | 140 | 20.25 | 4904 | 1700 | [8 empty] | 양호 | 합격 | 무 | 양호 | 양호 | 무 | 불검출 | 합격
1월 |  | 가공5 | 2026-01-01 | 문종실 | 3 | 21 | 0 | 13.5 | 22 | 251230C014 | R/T |  | 기획 |  | 3겹 니가 필요해 22m | 3 | 30 | 적 합 | 96 | 113 | 111 |  |  | 22.3 | 13.64 | 3052 | 1120 | [6 empty] | 30 | 0.6 | 양호 | 불합격 | 무 | 양호 | 양호 | 무 | 불검출 | 합격
1월 |  | 가공4 | 2026-01-01 | 문종실 | 3 | 21 | 20 | 14 | 30 | 251231B009 | R/T | 고지 | 일반 |  | 깨끗한나라 데코 앤 라벤더 30m | 3 | 30 | 적 합 | 97 | 114 | 122 |  |  | 30.5 | 14.46 | 3216 | 1070 | [6 empty] | 100 | 1.6 | 양호 | 합격 | 무 | 양호 | 양호 | 라벤더향 |  | 합격
1월 |  | 가공6 | 2026-01-01 | 문종실 | 3 | 21 | 40 | 14.5 | 27 | 260101D015 | R/T |  | 일반 |  | 3겹 순수 프리미엄 27m (P) | 3 | 30 | 적 합 | 107 | 114 | 120 |  |  | 27.3 | 14.51 | 2719 | 1280 | [6 empty] | 90 | 0.5 | 양호 | 합격 | 무 | 양호 | 양호 | 무 | 불검출 | 합격
1월 |  | 가공6 | 2026-01-01 | 권혜림 | 1 | 23 | 50 | 14.5 | 27 | 260101D012 | R/T |  | 일반 |  | 3겹 순수 프리미엄 27m (P) | 3 | 30 | 적 합 | 107 | 113 | 119 | 116 | 2.521008 | 27.2 | 14.21 | 3396 | 1370 | 0.423 | 0.414 | 0.431 | 0.437 | 0.449 | 0.4308 |  |  | 양호 | 합격 | 무 | 양호 | 양호 | 무 | 불검출 | 합격
1월 |  | 가공3 | 2026-01-01 | 권혜림 | 1 | 24 | 10 | 20 | 140 | 251222C002 | K/T |  |  |  | 데일리 아껴쓰는 키친타올 140매 | 2 | 8 | 적 합 | 192 | 120 | 124 | 117 | 5.645161 | 140 | 20.4 | 3679 | 1360 | 0.648 | 0.647 | 0.666 | 0.629 | 0.591 | 0.6362 |  |  | 양호 | 합격 | 무 | 양호 | 양호 | 무 | 불검출 | 합격
1월 |  | 가공4 | 2026-01-01 | 권혜림 | 1 | 1 | 10 | 14 | 30 | 251231B002 | R/T | 고지 | 일반 |  | 깨끗한나라 데코 앤 라벤더 30m | 3 | 30 | 적 합 | 97 | 113 | 122 | 119 | 2.459016 | 30.7 | 14.52 | 2551 | 1340 | 0.514 | 0.522 | 0.498 | 0.521 | 0.521 | 0.5152 |  |  | 양호 | 합격 | 무 | 양호 | 양호 | 라벤더향 |  | 합격
1월 |  | 가공5 | 2026-01-01 | 권혜림 | 1 | 1 | 30 | 13.5 | 30 | 251230C007 | R/T |  | 기획 |  | 3겹 퓨어앤데코 30m (특판납품용)(S) | 3 | 30 | 적 합 | 96 | 112 | 121 | 116 | 4.132231 | 30.3 | 13.6 | 3012 | 1150 | 0.383 | 0.426 | 0.376 | 0.361 | 0.368 | 0.3828 |  |  | 양호 | 불합격 | 무 | 양호 | 양호 | 무 | 불검출 | 합격
1월 |  | 가공6 | 2026-01-01 | 권혜림 | 1 |  |  |  |  | 무인지게차 오류
1월 |  | 가공4 | 2026-01-01 | 권혜림 | 1 | 4 | 30 | 15.5 | 50 | 260101B022 | R/T | 고지 | 일반 |  | 깨끗한나라 2겹 에코베이직 50m | 2 | 30 | 적 합 | 98 | 113 | 126 |  |  | 50.7 | 16.29 | 1614 | 1030 | [6 empty] | 100 | 1.8 | 양호 | 불합격 | 무 | 양호 | 양호 | 무 |  | 합격
1월 |  | 가공5 | 2026-01-01 | 권혜림 | 1 | 4 | 50 | 13.5 | 30 | 251231C001 | R/T |  | 기획 |  | 3겹 퓨어앤데코 30m (특판납품용)(S) | 3 | 30 | 지관 찢어짐 불량 | 96 | 113 | 121 |  |  | 30.3 | 13.23 | 3837 | 1080 | [6 empty] | 50 | 0.8 | 양호 | 불합격 | 무 | 양호 | 양호 | 무 | 불검출 | 불합격
1월 |  | 가공3 | 2026-01-01 | 권혜림 | 1 | 5 | 50 | 20 | 100 | 251222C004 | K/T |  |  |  | 명절 요리 준비 싹쓸이 키친타월 100매 | 2 | 6 | 적 합 | 222 | 121 | 109 |  |  | 100 | 19.92 | 4689 | 1720 | [8 empty] | 양호 | 합격 | 무 | 양호 | 양호 | 무 | 불검출 | 합격 | 신제품
1월 |  | 가공6 | 2026-01-01 | 권혜림 | 1 | 6 | 30 | 14.5 | 27 | 외관검수 | R/T |  | 일반 |  | 3겹 순수 프리미엄 27m (P) | 3 | 30 |  | 107 | 114 | 119 |  |  | 27.2 | 14.22 | 4040 | 1420
1월 |  | 가공3 | 2026-01-02 | 박용주 | 4 | 8 | 50 | 20 | 100 | 251222C004 | K/T |  |  |  | 명절 요리 준비 싹쓸이 키친타월 100매 | 2 | 6 | 적 합 | 222 | 121 | 109 | 102 | 6.422018 | 100 | 20.37 | 4669 | 1680 | 0.735 | 0.675 | 0.673 | 0.696 | 0.709 | 0.6976 |  |  | 양호 | 합격 | 무 | 양호 | 양호 | 무 | 불검출 | 합격
1월 |  | 가공6 | 2026-01-02 | 박용주 | 4 | 8 | 20 | 14.5 | 27 | 무인지게차 오류 | R/T |  | 일반 |  | 3겹 순수 프리미엄 27m (P) | 3 | 30 |  | 106 | 113 | 119 | 116 | 2.521008 | 27.2 | 14.4 | 3279 | 1430 | 0.397 | 0.385 | 0.393 | 0.399 | 0.413 | 0.3974
1월 |  | 가공4 | 2026-01-02 | 박용주 | 4 | 9 | 50 | 15.5 | 50 | 260101B031 | R/T | 고지 | 일반 |  | 깨끗한나라 2겹 에코베이직 50m | 2 | 30 | 텐실부위 절취불량 | 97 | 114 | 127 | 124 | 2.362205 | 51 | 16.36 | 2277 | 940 | 0.345 | 0.344 | 0.366 | 0.346 | 0.36 | 0.3522 |  |  | 불량 | 불합격 | 무 | 양호 | 양호 | 무 |  | 불합격
1월 |  | 가공5 | 2026-01-02 | 박용주 | 4 | 10 | 10 | 13.5 | 30 | 251229C017 | R/T |  | 기획 |  | 3겹 퓨어앤데코 30m (특판납품용)(S) | 3 | 30 | 적 합 | 96 | 112 | 121 | 114 | 5.785124 | 30.3 | 13.37 | 2772 | 1000 | 0.38 | 0.392 | 0.379 | 0.424 | 0.397 | 0.3944 |  |  | 양호 | 불합격 | 무 | 양호 | 양호 | 무 | 불검출 | 합격
1월 |  | 가공3 | 2026-01-02 | 박용주 | 4 | 12 | 30 | 20 | 100 | 251221C029 | K/T |  |  |  | 명절 요리 준비 싹쓸이 키친타월 100매 | 2 | 6 | 적 합 | 221 | 121 | 109 |  |  | 100 | 20.27 | 4229 | 1360 | [8 empty] | 양호 | 합격 | 무 | 양호 | 양호 | 무 | 불검출 | 합격
1월 |  | 가공6 | 2026-01-02 | 박용주 | 4 | 12 | 10 | 14.5 | 27 | 260101D026 | R/T |  | 일반 |  | 3겹 순수 프리미엄 27m (P) | 3 | 30 | 적 합 | 106 | 114 | 120 |  |  | 27.2 | 14.41 | 3857 | 1470 | [8 empty] | 양호 | 합격 | 무 | 양호 | 양호 | 무 | 불검출 | 합격
1월 |  | 가공4 | 2026-01-02 | 박용주 | 4 | 13 | 20 | 15.5 | 50 | 260102B003 | R/T | 고지 | 일반 |  | 깨끗한나라 2겹 에코베이직 50m | 2 | 30 | 적 합 | 98 | 114 | 127 |  |  | 51.1 | 15.93 | 2034 | 1170 | [8 empty] | 양호 | 불합격 | 무 | 양호 | 양호 | 무 |  | 합격
1월 |  | 가공5 | 2026-01-02 | 박용주 | 4 | 13 | 40 | 13.5 | 30 | 251229C019 | R/T |  | 기획 |  | 3겹 퓨어앤데코 30m (특판납품용)(S) | 3 | 30 | 적 합 | 96 | 112 | 121 |  |  | 30.3 | 13.36 | 3001 | 1030 | [8 empty] | 양호 | 불합격 | 무 | 양호 | 양호 | 무 | 불검출 | 합격
1월 |  | 가공6 | 2026-01-02 | 문종실 | 3 | 15 | 30 | 14.5 | 27 | 260101D029 | R/T |  | 일반 |  | 3겹 순수 프리미엄 27m (P) | 3 | 30 | 적 합 | 107 | 114 | 120 | 116 | 3.333333 | 27.2 | 14.02 | 3191 | 880 | 0.435 | 0.418 | 0.431 | 0.424 | 0.425 | 0.4266 |  |  | 양호 | 합격 | 무 | 양호 | 양호 | 무 | 불검출 | 합격
1월 |  | 가공3 | 2026-01-02 | 문종실 | 3 | 16 | 0 | 20 | 100 | 251221C027 | K/T |  |  |  | 명절 요리 준비 싹쓸이 키친타월 100매 | 2 | 6 | 적 합 | 223 | 120 | 109 | 102 | 6.422018 | 100 | 19.79 | 4622 | 1170 | 0.511 | 0.598 | 0.606 | 0.612 | 0.589 | 0.5832 |  |  | 양호 | 합격 | 무 | 양호 | 양호 | 무 | 불검출 | 합격
1월 |  | 가공5 | 2026-01-02 | 문종실 | 3 | 17 | 0 | 13.5 | 30 | 251229C021 | R/T |  | 기획 |  | 3겹 퓨어앤데코 30m (특판납품용)(S) | 3 | 30 | 적 합 | 96 | 112 | 121 | 116 | 4.132231 | 30.3 | 13.36 | 2891 | 700 | 0.409 | 0.423 | 0.366 | 0.374 | 0.366 | 0.3876 |  |  | 양호 | 불합격 | 무 | 양호 | 양호 | 무 | 불검출 | 합격
1월 |  | 가공4 | 2026-01-02 | 문종실 | 3 | 17 | 20 | 15.5 | 50 | 260102B004 | R/T | 고지 | 일반 |  | 깨끗한나라 2겹 에코베이직 50m | 2 | 30 | 적 합 | 97 | 113 | 127 | 124 | 2.362205 | 51.2 | 15.93 | 2153 | 710 | 0.332 | 0.342 | 0.329 | 0.343 | 0.327 | 0.3346 |  |  | 양호 | 합격 | 무 | 양호 | 양호 | 무 |  | 합격
1월 |  | 가공6 | 2026-01-02 | 문종실 | 3 | 19 | 10 | 14.5 | 27 | 260101D035 | R/T |  | 일반 |  | 3겹 순수 프리미엄 27m (P) | 3 | 30 | 적 합 | 106 | 114 | 120 |  |  | 27.2 | 14.25 | 3364 | 1100 | [6 empty] | 60 | 0.5 | 양호 | 합격 | 무 | 양호 | 양호 | 무 | 불검출 | 합격
1월 |  | 가공3 | 2026-01-02 | 문종실 | 3 | 19 | 30 | 20 | 100 | 251222C013 | K/T |  |  |  | 명절 요리 준비 싹쓸이 키친타월 100매 | 2 | 6 | 적 합 | 222 | 120 | 109 |  |  | 100 | 20.55 | 4019 | 1070 | [8 empty] | 양호 | 합격 | 무 | 양호 | 양호 | 무 | 불검출 | 합격
1월 |  | 가공4 | 2026-01-02 | 문종실 | 3 | 20 | 30 | 15.5 | 50 | 260101B021 | R/T | 고지 | 일반 |  | 깨끗한나라 2겹 에코베이직 50m | 2 | 30 | 번들러 하단부터짐불량 | 98 | 114 | 128 |  |  | 51.1 | 16.05 | 2195 | 660 | [6 empty] | 130 | 1.8 | 양호 | 불합격 | 무 | 양호 | 불량 | 무 |  | 불합격
1월 |  | 가공5 | 2026-01-02 | 문종실 | 3 | 21 | 40 | 14 | 27 | 260101C005 | R/T |  | 일반 |  | 3겹 순수 시그니처 27m (N) | 3 | 30 | 적 합 | 96 | 112 | 117 |  |  | 27.2 | 14.17 | 3719 | 720 | [6 empty] | 30 | 0.6 | 양호 | 불합격 | 무 | 양호 | 양호 | 무 | 불검출 | 합격
1월 |  | 가공6 | 2026-01-02 | 권혜림 | 1 | 23 | 50 | 14.5 | 30 | 260101D031 | R/T |  | 일반 |  | 3겹 벚꽃 로맨틱 27m+3m | 3 | 30 | 적 합 | 98 | 114 | 126 | 122 | 3.174603 | 30.2 | 14.66 | 3204 | 770 | 0.447 | 0.461 | 0.441 | 0.476 | 0.436 | 0.4522 |  |  | 양호 | 합격 | 무 | 양호 | 양호 | 벚꽃향 | 불검출 | 합격
1월 |  | 가공3 | 2026-01-02 | 권혜림 | 1 | 24 | 10 | 20 | 100 | 251222C014 | K/T |  |  |  | 명절 요리 준비 싹쓸이 키친타월 100매 | 2 | 6 | 적 합 | 221 | 120 | 109 | 100 | 8.256881 | 100 | 20.35 | 4764 | 1550 | 0.68 | 0.708 | 0.693 | 0.705 | 0.698 | 0.6968 |  |  | 양호 | 합격 | 무 | 양호 | 양호 | 무 | 불검출 | 합격
1월 |  | 가공4 | 2026-01-02 | 권혜림 | 1 | 1 | 20 | 15.5 | 50 | 260102B018 | R/T | 고지 | 일반 |  | 깨끗한나라 2겹 에코베이직 50m | 2 | 30 | 미절취 불량 | 98 | 114 | 127 | 125 | 1.574803 | 51.2 | 16.31 | 2044 | 1040 | 0.366 | 0.383 | 0.366 | 0.371 | 0.361 | 0.3694 |  |  | 불량 | 불합격 | 무 | 양호 | 양호 | 무 |  | 불합격
1월 |  | 가공5 | 2026-01-02 | 권혜림 | 1 | 1 | 40 | 14 | 27 | 260101C003 | R/T |  | 일반 |  | 3겹 순수 시그니처 27m (N) | 3 | 30 | 적 합 | 96 | 112 | 118 | 113 | 4.237288 | 27.3 | 14.18 | 2848 | 1060 | 0.383 | 0.458 | 0.391 | 0.448 | 0.384 | 0.4128 |  |  | 양호 | 합격 | 무 | 양호 | 양호 | 무 | 불검출 | 합격
1월 |  | 가공6 | 2026-01-02 | 권혜림 | 1 | 4 | 0 | 14.5 | 30 | 251225D005 | R/T |  | 일반 |  | 3겹 벚꽃 로맨틱 27m+3m | 3 | 30 | 적 합 | 98 | 113 | 125 |  |  | 30.1 | 14.3 | 3666 | 1150 | [6 empty] | 70 | 0.4 | 양호 | 합격 | 무 | 양호 | 양호 | 벚꽃향 | 불검출 | 합격
1월 |  | 가공3 | 2026-01-02 | 권혜림 | 1 | 4 | 20 | 20 | 100 | 251222C011 | K/T |  |  |  | 명절 요리 준비 싹쓸이 키친타월 100매 | 2 | 6 | 적 합 | 221 | 121 | 109 |  |  | 100 | 20.83 | 4575 | 1340 | [8 empty] | 양호 | 합격 | 무 | 양호 | 양호 | 무 | 불검출 | 합격
1월 |  | 가공4 | 2026-01-02 | 권혜림 | 1 | 4 | 50 | 15.5 | 50 | 260102B022 | R/T | 고지 | 일반 |  | 깨끗한나라 2겹 에코베이직 50m | 2 | 30 | 적 합 | 97 | 113 | 127 |  |  | 51.1 | 15.74 | 2044 | 980 | [6 empty] | 80 | 1.8 | 양호 | 합격 | 무 | 양호 | 양호 | 무 |  | 합격
1월 |  | 가공5 | 2026-01-02 | 권혜림 | 1 | 5 | 10 | 14 | 27 | 251213C030 | R/T |  | 일반 |  | 3겹 순수 시그니처 27m (N) | 3 | 30 | 적 합 | 96 | 113 | 118 |  |  | 27.4 | 14 | 2919 | 1390 | [6 empty] | 20 | 0.7 | 양호 | 합격 | 무 | 양호 | 양호 | 무 | 불검출 | 합격
1월 |  | 가공3 | 2026-01-03 | 송지숙 | 4 | 8 | 30 | 20 | 100 | 251221C024 | K/T |  |  |  | 명절 요리 준비 싹쓸이 키친타월 100매 | 2 | 6 | 적 합 | 220 | 121 | 109 | 102 | 6.422018 | 100 | 20.08 | 4251 | 1420 | 0.628 | 0.623 | 0.628 | 0.598 | 0.617 | 0.6188 |  |  | 양호 | 합격 | 무 | 양호 | 양호 | 무 | 불검출 | 합격
1월 |  | 가공6 | 2026-01-03 | 송지숙 | 4 | 8 | 50 | 14.5 | 30 | 251231D011 | R/T |  | 일반 |  | 3겹 벚꽃 로맨틱 27m+3m | 3 | 30 | 적 합 | 98 | 114 | 125 | 122 | 2.4 | 30.1 | 14.24 | 3389 | 1000 | 0.455 | 0.453 | 0.452 | 0.442 | 0.44 | 0.4484 |  |  | 양호 | 합격 | 무 | 양호 | 양호 | 벚꽃향 | 불검출 | 합격
1월 |  | 가공6 | 2026-01-03 | 송지숙 | 4 | 13 | 10 | 14.5 | 30 | 260103D001 | R/T |  | 일반 |  | 3겹 벚꽃 로맨틱 27m+3m | 3 | 30 | 적 합 | 98 | 113 | 125 |  |  | 30 | 14.05 | 3319 | 1120 | [8 empty] | 양호 | 합격 | 무 | 양호 | 양호 | 벚꽃향 | 불검출 | 합격
1월 |  | 가공3 | 2026-01-03 | 송지숙 | 4 | 12 | 40 | 20 | 100 | 251221C028 | K/T |  |  |  | 명절 요리 준비 싹쓸이 키친타월 100매 | 2 | 6 | 적 합 | 222 | 121 | 109 |  |  | 100 | 20.16 | 3714 | 1460 | [8 empty] | 양호 | 합격 | 무 | 양호 | 양호 | 무 | 불검출 | 합격
1월 |  | 가공3 | 2026-01-03 | 송지숙 | 2 | 16 | 40 | 20 | 100 | 251221C026 | K/T |  |  |  | 명절 요리 준비 싹쓸이 키친타월 100매 | 2 | 6 | 적 합 | 222 | 121 | 109 | 100 | 8.256881 | 100 | 20.18 | 4618 | 1390 | 0.681 | 0.731 | 0.27 | 0.714 | 0.705 | 0.6202 |  |  | 양호 | 합격 | 무 | 양호 | 양호 | 무 | 불검출 | 합격
1월 |  | 가공6 | 2026-01-03 | 송지숙 | 2 | 17 | 0 | 14.5 | 30 | 260103D006 | R/T |  | 일반 |  | 3겹 벚꽃 로맨틱 27m+3m | 3 | 30 | 적 합 | 98 | 113 | 125 | 122 | 2.4 | 30.1 | 14.33 | 3142 | 790 | 0.427 | 0.428 | 0.419 | 0.433 | 0.423 | 0.426 |  |  | 양호 | 합격 | 무 | 양호 | 양호 | 벚꽃향 | 불검출 | 합격
1월 |  | 가공6 | 2026-01-03 | 권혜림 | 2 | 20 | 10 | 14.5 | 30 | 260103D011 | R/T |  | 일반 |  | 3겹 순수 프리미엄 더 퍼스트 30m (코튼함유) | 3 | 30 | 적 합 | 107 | 113 | 125 |  |  | 30 | 13.99 | 2076 | 910 | [6 empty] | 110 | 0.6 | 양호 | 합격 | 무 | 양호 | 양호 | 무 | 불검출 | 합격
1월 |  | 가공3 | 2026-01-03 | 권혜림 | 2 | 20 | 30 | 20 | 100 | 251222C003 | K/T |  |  |  | 명절 요리 준비 싹쓸이 키친타월 100매 | 2 | 6 | 적 합 | 222 | 120 | 109 |  |  | 100 | 19.66 | 3730 | 1450 | [8 empty] | 양호 | 합격 | 무 | 양호 | 양호 | 무 | 불검출 | 합격
1월 |  | 가공6 | 2026-01-03 | 권혜림 | 1 | 24 | 0 | 14.5 | 30 | 260103D012 | R/T |  | 일반 |  | 3겹 순수 프리미엄 더 퍼스트 30m (코튼함유) | 3 | 30 | 적 합 | 107 | 113 | 125 | 122 | 2.4 | 30 | 14.16 | 3095 | 940 | 0.441 | 0.424 | 0.422 | 0.436 | 0.473 | 0.4392 |  |  | 양호 | 합격 | 무 | 양호 | 양호 | 무 | 불검출 | 합격
1월 |  | 가공3 | 2026-01-03 | 권혜림 | 1 | 24 | 20 | 20 | 100 | 251222C005 | K/T |  |  |  | 명절 요리 준비 싹쓸이 키친타월 100매 | 2 | 6 | 적 합 | 222 | 120 | 109 | 101 | 7.33945 | 100 | 19.7 | 3570 | 1760 | 0.738 | 0.711 | 0.706 | 0.766 | 0.747 | 0.7336 |  |  | 양호 | 합격 | 무 | 양호 | 양호 | 무 | 불검출 | 합격
1월 |  | 가공6 | 2026-01-03 | 권혜림 | 1 | 4 | 20 | 14.5 | 30 | 260103D020 | R/T |  | 일반 |  | 3겹 순수 프리미엄 더 퍼스트 30m (코튼함유) | 3 | 30 | 적 합 | 107 | 113 | 125 |  |  | 30.2 | 13.89 | 2699 | 1060 | [6 empty] | 80 | 0.5 | 양호 | 합격 | 무 | 양호 | 양호 | 무 | 불검출 | 합격
1월 |  | 가공3 | 2026-01-03 | 권혜림 | 1 | 4 | 40 | 20 | 100 | 251222C007 | K/T |  |  |  | 명절 요리 준비 싹쓸이 키친타월 100매 | 2 | 6 | 적 합 | 222 | 121 | 109 |  |  | 100 | 19.52 | 4360 | 1370 | [8 empty] | 양호 | 합격 | 무 | 양호 | 양호 | 무 | 불검출 | 합격
1월 |  | 가공6 | 2026-01-04 | 송지숙 | 4 |  |  | 14.5 | 30 | 무인지게차 오류 | R/T |  | 일반 |  | 3겹 순수 프리미엄 더 퍼스트 30m (코튼함유) | 3 | 30 |  | 107 | 113 | 125 | 122 | 2.4 | 30.2 | 13.75 | 3493 | 860 | 0.446 | 0.415 | 0.431 | 0.43 | 0.42 | 0.4284
1월 |  | 가공3 | 2026-01-04 | 송지숙 | 4 |  |  | 13.5 | 30 | 품목교체 | R/T |  | 기획 |  | 3겹 허브가든 아이리스 프리미엄 30m | 3 | 30 |  | 99 | 114 | 122 | 119 | 2.459016 | 32 | 13.34 | 2871 | 1100 | 0.409 | 0.384 | 0.4 | 0.42 | 0.393 | 0.4012
1월 |  | 가공3 | 2026-01-04 | 송지숙 | 4 | 13 | 20 | 13.5 | 30 | 251231C016 | R/T |  | 기획 |  | 3겹 허브가든 아이리스 프리미엄 30m | 3 | 30 | 적 합 | 98 | 114 | 122 |  |  | 30.7 | 13.37 | 2646 | 1550 | [8 empty] | 양호 | 합격 | 무 | 양호 | 양호 | 아이리스향 | 불검출 | 합격
1월 |  | 가공6 | 2026-01-04 | 송지숙 | 4 | 12 | 30 | 14.5 | 30 | 260103D015 | R/T |  | 일반 |  | 3겹 순수 프리미엄 더 퍼스트 30m (코튼함유) | 3 | 30 | 적 합 | 107 | 114 | 125 |  |  | 30.3 | 14.25 | 3012 | 940 | [8 empty] | 양호 | 합격 | 무 | 양호 | 양호 | 무 | 불검출 | 합격
1월 |  | 가공3 | 2026-01-04 | 송지숙 | 2 | 16 | 40 | 13.5 | 30 | 251231C004 | R/T |  | 기획 |  | 3겹 허브가든 아이리스 프리미엄 30m | 3 | 30 | 적 합 | 98 | 113 | 121 | 117 | 3.305785 | 30.2 | 13 | 2974 | 1270 | 0.39 | 0.397 | 0.421 | 0.414 | 0.392 | 0.4028 |  |  | 양호 | 합격 | 무 | 양호 | 양호 | 아이리스향 | 불검출 | 합격
1월 |  | 가공6 | 2026-01-04 | 송지숙 | 2 | 16 | 20 | 14.5 | 30 | 260103D017 | R/T |  | 일반 |  | 3겹 순수 프리미엄 더 퍼스트 30m (코튼함유) | 3 | 30 | 적 합 | 107 | 114 | 125 | 122 | 2.4 | 30.3 | 14.13 | 3195 | 1140 | 0.443 | 0.452 | 0.432 | 0.438 | 0.434 | 0.4398 |  |  | 양호 | 합격 | 무 | 양호 | 양호 | 무 | 불검출 | 합격
1월 |  | 가공6 | 2026-01-04 | 권혜림 | 2 | 20 | 10 | 14.5 | 30 | 260103D005 | R/T |  | 일반 |  | 3겹 순수 프리미엄 더 퍼스트 30m (코튼함유) | 3 | 30 | 적 합 | 107 | 113 | 125 |  |  | 30.3 | 13.98 | 2279 | 1270 | [6 empty] | 90 | 0.6 | 양호 | 합격 | 무 | 양호 | 양호 | 무 | 불검출 | 합격
1월 |  | 가공3 | 2026-01-04 | 권혜림 | 2 | 20 | 30 | 13.5 | 30 | 251231C020 | R/T |  | 기획 |  | 3겹 허브가든 아이리스 프리미엄 30m | 3 | 30 | 적 합 | 98 | 113 | 121 |  |  | 30.2 | 13.04 | 3166 | 1310 | [6 empty] | 60 | 0.8 | 양호 | 합격 | 무 | 양호 | 양호 | 아이리스향 | 불검출 | 합격
1월 |  | 가공3 | 2026-01-04 | 권혜림 | 1 | 24 | 0 | 13.5 | 30 | 251231C014 | R/T |  | 기획 |  | 3겹 허브가든 아이리스 프리미엄 30m | 3 | 30 | 적 합 | 98 | 113 | 121 | 117 | 3.305785 | 30.1 | 12.92 | 3459 | 1320 | 0.391 | 0.385 | 0.406 | 0.359 | 0.411 | 0.3904 |  |  | 양호 | 합격 | 무 | 양호 | 양호 | 아이리스향 | 불검출 | 합격
1월 |  | 가공6 | 2026-01-04 | 권혜림 | 1 | 24 | 20 | 13.5 | 30 | 251228D024 | R/T |  | 일반 |  | 3겹 순수 프리미엄 더 퍼스트 30m (코튼함유) | 3 | 30 | 적 합 | 106 | 113 | 125 | 122 | 2.4 | 30.3 | 14.1 | 3214 | 1120 | 0.421 | 0.445 | 0.425 | 0.428 | 0.445 | 0.4328 |  |  | 양호 | 합격 | 무 | 양호 | 양호 | 무 | 불검출 | 합격
1월 |  | 가공6 | 2026-01-04 | 권혜림 | 1 | 4 | 0 | 14.5 | 30 | 260104D030 | R/T |  | 일반 |  | 3겹 순수 프리미엄 더 퍼스트 30m (코튼함유) | 3 | 30 | 적 합 | 107 | 114 | 125 |  |  | 30.3 | 14.15 | 2720 | 720 | [6 empty] | 100 | 0.6 | 양호 | 합격 | 무 | 양호 | 양호 | 무 | 불검출 | 합격
1월 |  | 가공3 | 2026-01-04 | 권혜림 | 1 | 4 | 20 | 13.5 | 30 | 251231C001 | R/T |  | 기획 |  | 3겹 허브가든 아이리스 프리미엄 30m | 3 | 30 | 적 합 | 98 | 113 | 121 |  |  | 30.1 | 13.28 | 3223 | 1250 | [6 empty] | 40 | 0.7 | 양호 | 합격 | 무 | 양호 | 양호 | 아이리스향 | 불검출 | 합격
1월 |  | 가공3 | 2026-01-05 | 송지숙 | 3 | 7 | 40 | 13.5 | 30 | 251231C007 | R/T |  | 기획 |  | 3겹 허브가든 아이리스 프리미엄 30m | 3 | 30 | 적 합 | 98 | 113 | 121 | 117 | 3.305785 | 30.2 | 13 | 3627 | 1470 | 0.413 | 0.411 | 0.392 | 0.419 | 0.398 | 0.4066 |  |  | 양호 | 합격 | 무 | 양호 | 양호 | 아이리스향 | 불검출 | 합격
1월 |  | 가공6 | 2026-01-05 | 송지숙 | 3 | 8 | 10 | 14.5 | 30 | 260104D032 | R/T |  | 일반 |  | 3겹 순수 프리미엄 더 퍼스트 30m (코튼함유) | 3 | 30 | 적 합 | 106 | 114 | 125 | 122 | 2.4 | 30.3 | 13.16 | 3046 | 1050 | 0.44 | 0.442 | 0.407 | 0.459 | 0.43 | 0.4356 |  |  | 양호 | 합격 | 무 | 양호 | 양호 | 무 | 불검출 | 합격
1월 |  | 가공4 | 2026-01-03 | [11 empty] | (1/3~1/4) 편제 운휴
1월 |  | 가공4 | 2026-01-05 | 송지숙 | 3 | 9 | 50 | 15.5 | 50 | 260102B012 | R/T | 고지 | 일반 |  | 깨끗한나라 2겹 에코베이직 50m | 2 | 30 | 적 합 | 98 | 114 | 127 | 125 | 1.574803 | 51.5 | 15.48 | 2023 | 830 | 0.37 | 0.34 | 0.393 | 0.349 | 0.336 | 0.3576 |  |  | 양호 | 합격 | 무 | 양호 | 양호 | 무 |  | 합격
1월 |  | 가공5 | 2026-01-03 | [11 empty] | (1/3~1/4) 편제 운휴
1월 |  | 가공5 | 2026-01-05 | 송지숙 | 3 | 9 | 30 | 14 | 27 | 251224C031 | R/T |  | 일반 |  | 3겹 순수 시그니처 27m (N) | 3 | 30 | 적 합 | 96 | 113 | 118 | 113 | 4.237288 | 27.6 | 14.04 | 3234 | 1120 | 0.411 | 0.391 | 0.373 | 0.369 | 0.386 | 0.386 |  |  | 양호 | 합격 | 무 | 양호 | 양호 | 무 | 불검출 | 합격
1월 |  | 가공6 | 2026-01-05 | 송지숙 | 3 | 12 | 20 | 14.5 | 30 | 260105D001 | R/T |  | 일반 |  | 3겹 순수 프리미엄 더 퍼스트 30m (코튼함유) | 3 | 30 | 적 합 | 107 | 114 | 125 |  |  | 30.3 | 13.92 | 3078 | 1070 | [8 empty] | 양호 | 합격 | 무 | 양호 | 양호 | 무 | 불검출 | 합격
1월 |  | 가공3 | 2026-01-05 | 송지숙 | 3 | 12 | 0 | 13.5 | 30 | 251231C005 | R/T |  | 기획 |  | 3겹 허브가든 아이리스 프리미엄 30m | 3 | 30 | 적 합 | 99 | 113 | 121 |  |  | 30.1 | 12.94 | 3629 | 1350 | [8 empty] | 양호 | 합격 | 무 | 양호 | 양호 | 아이리스향 | 불검출 | 합격
1월 |  | 가공4 | 2026-01-05 | 송지숙 | 3 | 13 | 30 | 15.5 | 50 | 260102B028 | R/T | 고지 | 일반 |  | 깨끗한나라 2겹 에코베이직 50m | 2 | 30 | 적 합 | 98 | 114 | 127 |  |  | 51.1 | 16.04 | 2315 | 910 | [8 empty] | 양호 | 합격 | 무 | 양호 | 양호 | 무 |  | 합격
1월 |  | 가공5 | 2026-01-05 | 송지숙 | 3 | 13 | 10 | 14 | 27 | 251224C029 | R/T |  | 일반 |  | 3겹 순수 시그니처 27m (N) | 3 | 30 | 적 합 | 96 | 112 | 118 |  |  | 27.3 | 14.01 | 2768 | 750 | [8 empty] | 양호 | 합격 | 무 | 양호 | 양호 | 무 | 불검출 | 합격
1월 |  | 가공6 | 2026-01-05 | 송지숙 | 2 | 16 | 10 | 14.5 | 30 | 260105D005 | R/T |  | 일반 |  | 3겹 순수 프리미엄 더 퍼스트 30m (코튼함유) | 3 | 30 | 적 합 | 107 | 114 | 125 | 122 | 2.4 | 30.3 | 14.23 | 3435 | 920 | 0.453 | 0.433 | 0.45 | 0.434 | 0.433 | 0.4406 |  |  | 양호 | 합격 | 무 | 양호 | 양호 | 무 | 불검출 | 합격
1월 |  | 가공3 | 2026-01-05 | 송지숙 | 2 | 15 | 40 | 13.5 | 30 | 251230C029 | R/T |  | 기획 |  | 3겹 허브가든 아이리스 프리미엄 30m | 3 | 30 | 적 합 | 98 | 113 | 121 | 117 | 3.305785 | 30.2 | 13.16 | 2749 | 1260 | 0.404 | 0.393 | 0.416 | 0.394 | 0.407 | 0.4028 |  |  | 양호 | 합격 | 무 | 양호 | 양호 | 아이리스향 | 불검출 | 합격
1월 |  | 가공4 | 2026-01-05 | 송지숙 | 2 | 17 | 0 | 15.5 | 50 | 260105B007 | R/T | 고지 | 일반 |  | 깨끗한나라 2겹 에코베이직 50m | 2 | 30 | 적 합 | 97 | 114 | 126 | 124 | 1.587302 | 51.1 | 15.88 | 2283 | 690 | 0.391 | 0.355 | 0.373 | 0.374 | 0.364 | 0.3714 |  |  | 양호 | 합격 | 무 | 양호 | 양호 | 무 |  | 합격
1월 |  | 가공5 | 2026-01-05 | 송지숙 | 2 | 16 | 40 | 14 | 27 | 251224C024 | R/T |  | 일반 |  | 3겹 순수 시그니처 27m (N) | 3 | 30 | 적 합 | 96 | 112 | 117 | 112 | 4.273504 | 27.2 | 14.12 | 2673 | 1100 | 0.4 | 0.409 | 0.385 | 0.411 | 0.405 | 0.402 |  |  | 양호 | 합격 | 무 | 양호 | 양호 | 무 | 불검출 | 합격
1월 |  | 가공3 | 2026-01-05 | 권혜림 | 2 | 20 | 10 | 13.5 | 30 | 251231C004 | R/T |  | 기획 |  | 3겹 허브가든 아이리스 프리미엄 30m | 3 | 30 | 적 합 | 98 | 112 | 121 |  |  | 30 | 13.57 | 2380 | 1160 | [6 empty] | 60 | 0.5 | 양호 | 합격 | 무 | 양호 | 양호 | 아이리스향 | 불검출 | 합격
1월 |  | 가공6 | 2026-01-05 | 권혜림 | 2 | 21 | 10 | 14.5 | 40 | 260105D010 | R/T |  | 일반 |  | 3겹 순수 프리미엄 수퍼롱 40m | 3 | 30 | 적 합 | 107 | 113 | 134 |  |  | 40 | 14.23 | 2941 | 730 | [6 empty] | 110 | 0.5 | 양호 | 합격 | 무 | 양호 | 양호 | 무 | 불검출 | 합격
1월 |  | 가공4 | 2026-01-05 | 권혜림 | 2 | 21 | 30 | 15.5 | 50 | 260105B008 | R/T | 고지 | 일반 |  | 깨끗한나라 2겹 에코베이직 50m | 2 | 30 | 적 합 | 98 | 114 | 127 |  |  | 51.3 | 16.23 | 2051 | 960 | [6 empty] | 50 | 1.5 | 양호 | 불합격 | 무 | 양호 | 양호 | 무 |  | 합격
1월 |  | 가공5 | 2026-01-05 | 권혜림 | 2 | 21 | 50 | 14 | 27 | 251224C023 | R/T |  | 일반 |  | 3겹 순수 시그니처 27m (N) | 3 | 30 | 적 합 | 96 | 112 | 118 |  |  | 27.3 | 14.09 | 2551 | 1000 | [6 empty] | 40 | 1 | 양호 | 합격 | 무 | 양호 | 양호 | 무 | 불검출 | 합격
1월 |  | 가공6 | 2026-01-05 | 권혜림 | 1 | 23 | 50 | 14.5 | 40 | 260105D017 | R/T |  | 일반 |  | 3겹 순수 프리미엄 수퍼롱 40m | 3 | 30 | 적 합 | 107 | 114 | 135 | 132 | 2.222222 | 40.2 | 14.68 | 3611 | 660 | 0.427 | 0.421 | 0.413 | 0.425 | 0.423 | 0.4218 |  |  | 양호 | 합격 | 무 | 양호 | 양호 | 무 | 불검출 | 합격
1월 |  | 가공3 | 2026-01-05 | 권혜림 | 1 | 24 | 30 | 13.5 | 30 | 251102C003 | R/T |  | 기획 |  | 3겹 허브가든 아이리스 프리미엄 30m | 3 | 30 | 적 합 | 98 | 113 | 122 | 117 | 4.098361 | 30.3 | 13.51 | 3043 | 1490 | 0.378 | 0.412 | 0.384 | 0.381 | 0.381 | 0.3872 |  |  | 양호 | 합격 | 무 | 양호 | 양호 | 아이리스향 | 불검출 | 합격
1월 |  | 가공5 | 2026-01-05 | 권혜림 | 1 | 1 | 40 | 14 | 27 | 251224C017 | R/T |  | 일반 |  | 3겹 순수 시그니처 27m (N) | 3 | 30 | 적 합 | 96 | 112 | 118 |  |  | 27.1 | 14.29 | 2793 | 1030 | 0.402 | 0.419 | 0.419 | 0.431 | 0.404 | 0.415 |  |  | 양호 | 합격 | 무 | 양호 | 양호 | 무 | 불검출 | 합격
1월 |  | 가공6 | 2026-01-05 | 권혜림 | 1 | 4 | 0 | 14.5 | 40 | 260105D006 | R/T |  | 일반 |  | 3겹 순수 프리미엄 수퍼롱 40m | 3 | 30 | 적 합 | 107 | 115 | 134 |  |  | 40.2 | 14.17 | 2887 | 730 | [6 empty] | 60 | 0.6 | 양호 | 합격 | 무 | 양호 | 양호 | 무 | 불검출 | 합격
1월 |  | 가공3 | 2026-01-05 | 권혜림 | 1 | 4 | 20 | 13.5 | 30 | 260105D023 | R/T |  | 기획 |  | 3겹 허브가든 아이리스 프리미엄 30m | 3 | 30 | 적 합 | 98 | 112 | 121 |  |  | 30.2 | 13.43 | 2559 | 1000 | [6 empty] | 50 | 1.1 | 양호 | 합격 | 무 | 양호 | 양호 | 아이리스향 | 불검출 | 합격
1월 |  | 가공5 | 2026-01-05 | 권혜림 | 1 | 5 | 0 | 14 | 27 | 251224C021 | R/T |  | 일반 |  | 3겹 순수 시그니처 27m (N) | 3 | 30 | 적 합 | 96 | 112 | 118 |  |  | 27.2 | 14.08 | 3165 | 980 | [6 empty] | 40 | 0.9 | 양호 | 합격 | 무 | 양호 | 양호 | 무 | 불검출 | 합격
1월 |  | 가공6 | 2026-01-06 | 문종실 | 3 | 8 | 0 | 14.5 | 40 | 260105D028 | R/T |  | 일반 |  | 3겹 순수 프리미엄 수퍼롱 40m | 3 | 30 | 적 합 | 106 | 114 | 134 | 131 | 2.238806 | 40.2 | 14.31 | 3309 | 890 | 0.406 | 0.394 | 0.395 | 0.401 | 0.402 | 0.3996 |  |  | 양호 | 합격 | 무 | 양호 | 양호 | 무 | 불검출 | 합격
1월 |  | 가공3 | 2026-01-06 | 문종실 | 3 | 8 | 20 | 14.5 | 27 | 260104C024 | R/T |  | 일반 |  | 3겹 벚꽃 로맨틱 27m (T) | 3 | 30 | 잉크튐불량 | 98 | 113 | 120 | 116 | 3.333333 | 27.3 | 14.23 | 2478 | 1100 | 0.428 | 0.424 | 0.411 | 0.413 | 0.389 | 0.413 |  |  | 양호 | 합격 | 불량 | 양호 | 양호 | 벚꽃향 | 불검출 | 불합격
1월 |  | 가공5 | 2026-01-06 | 문종실 | 3 | 9 | 30 | 14 | 27 | 251224C009 | R/T |  | 일반 |  | 3겹 순수 시그니처 27m (N) | 3 | 30 | 적 합 | 96 | 112 | 118 | 113 | 4.237288 | 27.2 | 14.04 | 3628 | 1180 | 0.409 | 0.399 | 0.401 | 0.444 | 0.399 | 0.4104 |  |  | 양호 | 합격 | 무 | 양호 | 양호 | 무 | 불검출 | 합격
1월 |  | 가공4 | 2026-01-06 | 문종실 | 3 | 9 | 40 | 15.5 | 50 | 260102B015 | R/T | 고지 | 일반 |  | 깨끗한나라 2겹 에코베이직 50m | 2 | 30 | 적 합 | 97 | 114 | 127 | 124 | 2.362205 | 51.2 | 16.33 | 2040 | 970 | 0.321 | 0.351 | 0.332 | 0.355 | 0.331 | 0.338 |  |  | 양호 | 합격 | 무 | 양호 | 양호 | 무 |  | 합격
1월 |  | 가공3 | 2026-01-06 | 문종실 | 3 | 11 | 50 | 14.5 | 27 | 260104C023 | R/T |  | 일반 |  | 3겹 벚꽃 로맨틱 27m (T) | 3 | 30 | 적 합 | 98 | 113 | 120 |  |  | 27.3 | 14.19 | 3641 | 1030 | [8 empty] | 양호 | 합격 | 무 | 양호 | 양호 | 벚꽃향 | 불검출 | 합격
1월 |  | 가공5 | 2026-01-06 | 문종실 | 3 | 12 | 50 | 14 | 27 | 260104D019 | R/T |  | 일반 |  | 3겹 순수 시그니처 27m (N) | 3 | 30 | 적 합 | 96 | 112 | 118 |  |  | 27.1 | 13.76 | 2558 | 690 | [8 empty] | 양호 | 합격 | 무 | 양호 | 양호 | 무 | 불검출 | 합격
1월 |  | 가공4 | 2026-01-06 | 문종실 | 3 | 13 | 10 | 15.5 | 50 | 260101B016 | R/T | 고지 | 일반 |  | 깨끗한나라 2겹 에코베이직 50m | 2 | 30 | 적 합 | 98 | 113 | 126 |  |  | 51.1 | 15.76 | 2347 | 840 | [8 empty] | 양호 | 불합격 | 무 | 양호 | 양호 | 무 |  | 합격
1월 |  | 가공6 | 2026-01-06 | 문종실 | 3 | 13 | 40 | 14.5 | 30 | 260105D032 | R/T |  | 일반 |  | 3겹 순수 프리미엄 30m (P) | 3 | 30 | 적 합 | 106 | 113 | 126 |  |  | 30.2 | 14.02 | 3134 | 860 | [8 empty] | 양호 | 합격 | 무 | 양호 | 양호 | 무 | 불검출 | 합격
1월 |  | 가공3 | 2026-01-06 | 송지숙 | 2 | 15 | 40 | 14.5 | 27 | 260104C016 | R/T |  | 일반 |  | 3겹 벚꽃 로맨틱 27m (T) | 3 | 30 | 적 합 | 98 | 113 | 120 | 116 | 3.333333 | 27.4 | 14.2 | 3858 | 1270 | 0.431 | 0.417 | 0.406 | 0.405 | 0.414 | 0.4146 |  |  | 양호 | 합격 | 무 | 양호 | 양호 | 벚꽃향 | 불검출 | 합격
1월 |  | 가공6 | 2026-01-06 | 송지숙 | 2 | 16 | 0 | 14.5 | 30 | 260106D008 | R/T |  | 일반 |  | 3겹 순수 프리미엄 30m (P) | 3 | 30 | 적 합 | 107 | 113 | 126 | 123 | 2.380952 | 30.2 | 14.52 | 2796 | 740 | 0.44 | 0.447 | 0.452 | 0.454 | 0.426 | 0.4438 |  |  | 양호 | 합격 | 무 | 양호 | 양호 | 무 | 불검출 | 합격
1월 |  | 가공4 | 2026-01-06 | 송지숙 | 2 | 16 | 50 | 15.5 | 50 | 251231B030 | R/T | 고지 | 일반 |  | 깨끗한나라 2겹 에코베이직 50m | 2 | 30 | 적 합 | 98 | 114 | 125 | 123 | 1.6 | 51.1 | 15.44 | 2155 | 1190 | 0.356 | 0.36 | 0.362 | 0.349 | 0.345 | 0.3544 |  |  | 양호 | 불합격 | 무 | 양호 | 양호 | 무 |  | 합격
1월 |  | 가공5 | 2026-01-06 | 송지숙 | 2 | 16 | 30 | 14 | 27 | 260104D020 | R/T |  | 일반 |  | 3겹 순수 시그니처 27m (N) | 3 | 30 | 적 합 | 96 | 113 | 117 | 113 | 3.418803 | 27.2 | 14.01 | 2997 | 830 | 0.384 | 0.386 | 0.386 | 0.423 | 0.371 | 0.39 |  |  | 양호 | 합격 | 무 | 양호 | 양호 | 무 | 불검출 | 합격
1월 |  | 가공3 | 2026-01-06 | 송지숙 | 2 | 19 | 30 | 14.5 | 27 | 260104C021 | R/T |  | 일반 |  | 3겹 벚꽃 로맨틱 27m (T) | 3 | 30 | 적 합 | 98 | 113 | 120 |  |  | 27.2 | 14.16 | 2892 | 1050 | [8 empty] | 양호 | 합격 | 무 | 양호 | 양호 | 벚꽃향 | 불검출 | 합격
1월 |  | 가공6 | 2026-01-06 | 송지숙 | 2 | 19 | 50 | 14.5 | 30 | 260106D011 | R/T |  | 일반 |  | 3겹 순수 프리미엄 30m (P) | 3 | 30 | 적 합 | 106 | 114 | 126 |  |  | 30.3 | 14.83 | 2639 | 910 | [8 empty] | 양호 | 합격 | 무 | 양호 | 양호 | 무 | 불검출 | 합격
1월 |  | 가공4 | 2026-01-06 | 송지숙 | 2 | 21 | 0 | 15.5 | 50 | 260102B009 | R/T | 고지 | 일반 |  | 깨끗한나라 2겹 에코베이직 50m | 2 | 30 | 적 합 | 99 | 114 | 126 |  |  | 51.1 | 15.23 | 1899 | 950 | [6 empty] | 140 | 1.9 | 양호 | 불합격 | 무 | 양호 | 양호 | 무 |  | 합격
1월 |  | 가공5 | 2026-01-06 | 송지숙 | 2 | 20 | 40 | 14 | 27 | 260104D014 | R/T |  | 일반 |  | 3겹 순수 시그니처 27m (N) | 3 | 30 | 적 합 | 96 | 112 | 118 |  |  | 27.2 | 14.11 | 2444 | 940 | [6 empty] | 25 | 0.8 | 양호 | 합격 | 무 | 양호 | 양호 | 무 | 불검출 | 합격
1월 |  | 가공3 | 2026-01-06 | 박용주 | 4 | 24 | 10 | 14.5 | 27 | 260104C006 | R/T |  | 일반 |  | 3겹 벚꽃 로맨틱 27m (T) | 3 | 30 | 적 합 | 98 | 112 | 120 | 114 | 5 | 27 | 13.91 | 3221 | 890 | 0.416 | 0.413 | 0.422 | 0.425 | 0.41 | 0.4172 |  |  | 양호 | 합격 | 무 | 양호 | 양호 | 벚꽃향 | 불검출 | 합격
1월 |  | 가공6 | 2026-01-06 | 박용주 | 4 | 23 | 50 | 14.5 | 30 | 260106D018 | R/T |  | 일반 |  | 3겹 순수 프리미엄 30m (P) | 3 | 30 | 적 합 | 106 | 114 | 126 | 122 | 3.174603 | 30.1 | 14.38 | 2837 | 940 | 0.445 | 0.42 | 0.455 | 0.427 | 0.436 | 0.4366 |  |  | 양호 | 합격 | 무 | 양호 | 양호 | 무 | 불검출 | 합격
1월 |  | 가공5 | 2026-01-06 | 박용주 | 4 | 1 | 40 | 14 | 25 | 품목교체 | R/T |  | 일반 |  | 3겹 순수 시그니처 25m (N) | 3 | 30 |  | 106 | 112 | 113 | 108 | 4.424779 | 25.3 | 14.24 | 3278 | 890 | 0.456 | 0.424 | 0.402 | 0.39 | 0.388 | 0.412
1월 |  | 가공3 | 2026-01-06 | 박용주 | 4 | 4 | 0 | 14.5 | 27 | 260104C008 | R/T |  | 일반 |  | 3겹 벚꽃 로맨틱 27m (T) | 3 | 30 | 적 합 | 98 | 113 | 120 |  |  | 27.4 | 13.94 | 3575 | 1100 | [6 empty] | 35 | 0.9 | 양호 | 합격 | 무 | 양호 | 양호 | 벚꽃향 | 불검출 | 합격
1월 |  | 가공6 | 2026-01-06 | 박용주 | 4 | 3 | 40 | 14.5 | 30 | 260106D001 | R/T |  | 일반 |  | 3겹 순수 프리미엄 30m (P) | 3 | 30 | 적 합 | 106 | 114 | 126 |  |  | 30.1 | 14.54 | 2775 | 1010 | [6 empty] | 65 | 0.5 | 양호 | 합격 | 무 | 양호 | 양호 | 무 | 불검출 | 합격
1월 |  | 가공5 | 2026-01-06 | 박용주 | 4 | 5 | 20 | 14 | 25 | 260106D026 | R/T |  | 일반 |  | 3겹 순수 시그니처 25m (N) | 3 | 30 | 적 합 | 106 | 112 | 112 |  |  | 25.3 | 14.5 | 2709 | 1190 | [6 empty] | 45 | 1 | 양호 | 합격 | 무 | 양호 | 양호 | 무 | 불검출 | 합격
1월 |  | 가공6 | 2026-01-07 | 문종실 | 3 | [9 empty] | 정비(07:00~19:30)
1월 |  | 가공3 | 2026-01-07 | 문종실 | 3 | 7 | 50 | 14.5 | 27 | 260104C003 | R/T |  | 일반 |  | 3겹 벚꽃 로맨틱 27m (T) | 3 | 30 | 적 합 | 99 | 113 | 120 | 116 | 3.333333 | 27.3 | 13.92 | 2841 | 1000 | 0.398 | 0.401 | 0.414 | 0.448 | 0.387 | 0.4096 |  |  | 양호 | 합격 | 무 | 양호 | 양호 | 벚꽃향 | 불검출 | 합격
1월 |  | 가공5 | 2026-01-07 | 문종실 | 3 | 9 | 10 | 14 | 25 | 260104D012 | R/T |  | 일반 |  | 3겹 순수 시그니처 25m (N) | 3 | 30 | 적 합 | 106 | 111 | 111 | 106 | 4.504505 | 25.2 | 14.09 | 2748 | 860 | 0.374 | 0.406 | 0.443 | 0.385 | 0.385 | 0.3986 |  |  | 양호 | 합격 | 무 | 양호 | 양호 | 무 | 불검출 | 합격
1월 |  | 가공4 | 2026-01-07 | 문종실 | 3 | 9 | 40 | 15.5 | 40 | 260101B001 | R/T | 고지 | 일반 |  | 깨끗한나라 2겹 에코베이직 40m | 2 | 30 | 적 합 | 98 | 114 | 120 | 117 | 2.5 | 40.9 | 16.32 | 2021 | 720 | 0.379 | 0.371 | 0.377 | 0.378 | 0.361 | 0.3732 |  |  | 양호 | 불합격 | 무 | 양호 | 양호 | 무 |  | 합격
1월 |  | 가공3 | 2026-01-07 | 문종실 | 3 | 12 | 0 | 14.5 | 27 | 260104C004 | R/T |  | 일반 |  | 3겹 벚꽃 로맨틱 27m (T) | 3 | 30 | 적 합 | 99 | 113 | 121 |  |  | 27.4 | 14.02 | 2613 | 1070 | [8 empty] | 양호 | 합격 | 무 | 양호 | 양호 | 벚꽃향 | 불검출 | 합격
1월 |  | 가공5 | 2026-01-07 | 문종실 | 3 | 13 | 0 | 14 | 25 | 260107D002 | R/T |  | 일반 |  | 3겹 순수 시그니처 25m (N) | 3 | 30 | 적 합 | 106 | 112 | 111 |  |  | 25.2 | 14.39 | 2912 | 530 | [8 empty] | 양호 | 불합격 | 무 | 양호 | 양호 | 무 | 불검출 | 합격
1월 |  | 가공4 | 2026-01-07 | 문종실 | 3 | 21 | 0 | 15.5 | 40 | 260101B015 | R/T | 고지 | 일반 |  | 깨끗한나라 2겹 에코베이직 40m | 2 | 30 | 적 합 | 98 | 114 | 121 |  |  | 40.7 | 16.26 | 2978 | 860 | [8 empty] | 양호 | 불합격 | 무 | 양호 | 양호 | 무 |  | 합격
1월 |  | 가공3 | 2026-01-07 | 송지숙 | 2 | 15 | 50 | 14.5 | 27 | 260103C027 | R/T |  | 일반 |  | 3겹 벚꽃 로맨틱 27m (T) | 3 | 30 | 적 합 | 99 | 113 | 120 | 115 | 4.166667 | 27.2 | 13.89 | 3325 | 1190 | 0.425 | 0.421 | 0.413 | 0.42 | 0.402 | 0.4162 |  |  | 양호 | 합격 | 무 | 양호 | 양호 | 벚꽃향 | 불검출 | 합격
1월 |  | 가공5 | 2026-01-07 | 송지숙 | 2 | 16 | 30 | 14 | 25 | 260106D030 | R/T |  | 일반 |  | 3겹 순수 시그니처 25m (N) | 3 | 30 | 적 합 | 106 | 112 | 111 | 107 | 3.603604 | 25.3 | 14.41 | 2447 | 1040 | 0.389 | 0.383 | 0.417 | 0.372 | 0.389 | 0.39 |  |  | 양호 | 합격 | 무 | 양호 | 양호 | 무 | 불검출 | 합격
1월 |  | 가공4 | 2026-01-07 | 송지숙 | 2 | 16 | 50 | 15.5 | 40 | 260101B004 | R/T | 고지 | 일반 |  | 깨끗한나라 2겹 에코베이직 40m | 2 | 30 | 적 합 | 98 | 114 | 120 | 117 | 2.5 | 40.8 | 16.06 | 2786 | 950 | 0.394 | 0.368 | 0.376 | 0.395 | 0.389 | 0.3844 |  |  | 양호 | 합격 | 무 | 양호 | 양호 | 무 |  | 합격
1월 |  | 가공6 | 2026-01-07 | 송지숙 | 2 | 19 | 40 | 14.5 | 30 | 251218D009 | R/T |  | 일반 |  | 3겹 순수 프리미엄 30m (P) | 3 | 30 | 적 합 | 106 | 114 | 125 |  |  | 30.3 | 14.49 | 3231 | 870 | [6 empty] | 85 | 0.5 | 양호 | 합격 | 무 | 양호 | 양호 | 무 | 불검출 | 합격
1월 |  | 가공3 | 2026-01-07 | 송지숙 | 2 | 19 | 20 | 14.5 | 27 | 260103C016 | R/T |  | 일반 |  | 3겹 벚꽃 로맨틱 27m (T) | 3 | 30 | 적 합 | 98 | 113 | 120 |  |  | 27.2 | 14.19 | 3002 | 1120 | [6 empty] | 45 | 0.9 | 양호 | 합격 | 무 | 양호 | 양호 | 벚꽃향 | 불검출 | 합격
1월 |  | 가공4 | 2026-01-07 | 송지숙 | 2 | 21 | 0 | 15.5 | 40 | 260101B008 | R/T | 고지 | 일반 |  | 깨끗한나라 2겹 에코베이직 40m | 2 | 30 | 적 합 | 98 | 114 | 120 |  |  | 40.9 | 16.04 | 1950 | 1280 | [6 empty] | 110 | 1.4 | 양호 | 합격 | 무 | 양호 | 양호 | 무 |  | 합격
1월 |  | 가공5 | 2026-01-07 | 송지숙 | 2 | 20 | 30 | 14 | 25 | 260106D022 | R/T |  | 일반 |  | 3겹 순수 시그니처 25m (N) | 3 | 30 | 적 합 | 106 | 112 | 111 |  |  | 25.3 | 14.48 | 2283 | 880 | [6 empty] | 35 | 0.8 | 양호 | 합격 | 무 | 양호 | 양호 | 무 | 불검출 | 합격
1월 |  | 가공3 | 2026-01-07 | 박용주 | 4 | 23 | 50 | 14.5 | 27 | 260103C021 | R/T |  | 일반 |  | 3겹 벚꽃 로맨틱 27m (T) | 3 | 30 | 적 합 | 97 | 113 | 120 | 115 | 4.166667 | 27.1 | 14.26 | 3167 | 1230 | 0.395 | 0.399 | 0.443 | 0.398 | 0.436 | 0.4142 |  |  | 양호 | 합격 | 무 | 양호 | 양호 | 벚꽃향 | 불검출 | 합격
1월 |  | 가공6 | 2026-01-07 | 박용주 | 4 | 24 | 20 | 14.5 | 30 | 251225D006 | R/T |  | 일반 |  | 3겹 순수 프리미엄 30m (P) | 3 | 30 | 적 합 | 106 | 114 | 126 | 122 | 3.174603 | 30.2 | 14.47 | 3138 | 1470 | 0.39 | 0.398 | 0.397 | 0.41 | 0.39 | 0.397 |  |  | 양호 | 합격 | 무 | 양호 | 양호 | 무 | 불검출 | 합격
1월 |  | 가공5 | 2026-01-07 | 박용주 | 4 | 1 | 10 | 13.5 | 22 | 260107D023 | R/T |  | 기획 |  | 3겹 니가 필요해 22m | 3 | 30 | 적 합 | 95 | 111 | 111 | 103 | 7.207207 | 22.3 | 14.02 | 2987 | 1040 | 0.405 | 0.406 | 0.398 | 0.393 | 0.392 | 0.3988 |  |  | 양호 | 합격 | 무 | 양호 | 양호 | 무 | 불검출 | 합격
1월 |  | 가공3 | 2026-01-07 | 박용주 | 4 | 3 | 50 | 14.5 | 27 | 260104C018 | R/T |  | 일반 |  | 3겹 벚꽃 로맨틱 27m (T) | 3 | 30 | 적 합 | 98 | 113 | 120 |  |  | 27.2 | 14.3 | 3649 | 1320 | [6 empty] | 50 | 1.1 | 양호 | 합격 | 무 | 양호 | 양호 | 벚꽃향 | 불검출 | 합격
1월 |  | 가공6 | 2026-01-07 | 박용주 | 4 | 4 | 30 | 14.5 | 30 | 251230D026 | R/T |  | 일반 |  | 3겹 순수 프리미엄 30m (P) | 3 | 30 | 적 합 | 106 | 114 | 125 |  |  | 30.2 | 14.45 | 3095 | 1070 | [6 empty] | 75 | 0.4 | 양호 | 합격 | 무 | 양호 | 양호 | 무 | 불검출 | 합격
1월 |  | 가공5 | 2026-01-07 | 박용주 | 4 | 5 | 20 | 13.5 | 22 | 260107D024 | R/T |  | 기획 |  | 3겹 니가 필요해 22m | 3 | 30 | 적 합 | 96 | 111 | 111 |  |  | 22.3 | 13.8 | 2122 | 870 | [6 empty] | 40 | 0.6 | 양호 | 합격 | 무 | 양호 | 양호 | 무 | 불검출 | 합격
1월 |  | 가공6 | 2026-01-08 | 문종실 | 3 | 7 | 30 | 14.5 | 30 | 251226D027 | R/T |  | 일반 |  | 3겹 순수 프리미엄 30m (P) | 3 | 30 | 적 합 | 106 | 114 | 126 | 122 | 3.174603 | 30.2 | 14.53 | 3326 | 1100 | 0.383 | 0.388 | 0.391 | 0.384 | 0.385 | 0.3862 |  |  | 양호 | 합격 | 무 | 양호 | 양호 | 무 | 불검출 | 합격
1월 |  | 가공3 | 2026-01-08 | 문종실 | 3 | 7 | 50 | 14.5 | 27 | 260104C026 | R/T |  | 일반 |  | 3겹 벚꽃 로맨틱 27m (T) | 3 | 30 | 적 합 | 98 | 113 | 120 | 115 | 4.166667 | 27.2 | 14.13 | 3161 | 880 | 0.391 | 0.388 | 0.397 | 0.401 | 0.388 | 0.393 |  |  | 양호 | 합격 | 무 | 양호 | 양호 | 벚꽃향 | 불검출 | 합격
1월 |  | 가공5 | 2026-01-08 | 문종실 | 3 | 9 | 20 | 13.5 | 22 | 260107D031 | R/T |  | 기획 |  | 3겹 니가 필요해 22m | 3 | 30 | 적 합 | 96 | 111 | 111 | 105 | 5.405405 | 22.3 | 13.84 | 2357 | 840 | 0.426 | 0.419 | 0.401 | 0.442 | 0.423 | 0.4222 |  |  | 양호 | 합격 | 무 | 양호 | 양호 | 무 | 불검출 | 합격
1월 |  | 가공4 | 2026-01-08 | 문종실 | 3 | 9 | 30 | 15.5 | 40 | 2512119B019 | R/T | 고지 | 일반 |  | 깨끗한나라 2겹 에코베이직 40m | 2 | 30 | 적 합 | 98 | 113 | 120 | 117 | 2.5 | 40.9 | 15.91 | 2188 | 540 | 0.361 | 0.372 | 0.371 | 0.364 | 0.372 | 0.368 |  |  | 양호 | 합격 | 무 | 양호 | 양호 | 무 |  | 합격
1월 |  | 가공6 | 2026-01-08 | 문종실 | 3 | 11 | 20 | 14.5 | 30 | 260108D001 | R/T |  | 일반 |  | 3겹 순수 프리미엄 30m (P) | 3 | 30 | 적 합 | 107 | 114 | 125 |  |  | 30.2 | 14.24 | 3387 | 970 | [8 empty] | 양호 | 합격 | 무 | 양호 | 양호 | 무 | 불검출 | 합격
1월 |  | 가공3 | 2026-01-08 | 문종실 | 3 | 11 | 40 | 14.5 | 27 | 260103C012 | R/T |  | 일반 |  | 3겹 벚꽃 로맨틱 27m (T) | 3 | 30 | 적 합 | 98 | 113 | 120 |  |  | 27.2 | 14.18 | 3478 | 950 | [8 empty] | 양호 | 합격 | 무 | 양호 | 양호 | 벚꽃향 | 불검출 | 합격
1월 |  | 가공5 | 2026-01-08 | 문종실 | 3 | 13 | 0 | 13.5 | 22 | 260107D030 | R/T |  | 기획 |  | 3겹 니가 필요해 22m | 3 | 30 | 적 합 | 96 | 111 | 111 |  |  | 22.4 | 13.89 | 2875 | 980 | [8 empty] | 양호 | 합격 | 무 | 양호 | 양호 | 무 | 불검출 | 합격
1월 |  | 가공4 | 2026-01-08 | 문종실 | 3 | 13 | 20 | 15.5 | 40 | 2512131B029 | R/T | 고지 | 일반 |  | 깨끗한나라 2겹 에코베이직 40m | 2 | 30 | 원단불량 | 98 | 114 | 120 |  |  | 40.9 | 15.84 | 2078 | 910 | [8 empty] | 양호 | 합격 | 무 | 양호 | 양호 | 무 |  | 불합격
1월 |  | 가공6 | 2026-01-08 | [6 empty] | MES 오류
1월 |  | 가공3 | 2026-01-08 | [6 empty] | MES 오류 및 품교
1월 |  | 가공4 | 2026-01-08 | 권혜림 | 1 | 16 | 30 | 14 | 30 | 251231B021 | R/T | 고지 | 일반 |  | 깨끗한나라 에코순백 30m | 3 | 30 | 적 합 | 97 | 113 | 121 | 119 | 1.652893 | 30.5 | 15.06 | 2757 | 1240 | 0.488 | 0.501 | 0.505 | 0.499 | 0.548 | 0.5082 |  |  | 양호 | 합격 | 무 | 양호 | 양호 | 무 |  | 합격
1월 |  | 가공5 | 2026-01-08 | 권혜림 | 1 | 16 | 50 | 13.5 | 22 | 260107D028 | R/T |  | 기획 |  | 3겹 니가 필요해 22m | 3 | 30 | 제조일자 미인쇄 불량 | 96 | 112 | 111 | 104 | 6.306306 | 22.3 | 13.99 | 2542 | 890 | 0.417 | 0.426 | 0.407 | 0.442 | 0.415 | 0.4214 |  |  | 양호 | 합격 | 무 | 양호 | 불량 | 무 | 불검출 | 불합격
1월 |  | 가공6 | 2026-01-08 | 권혜림 | 1 | 18 | 10 | 14.5 | 30 | 260108D005 | R/T |  | 일반 |  | 3겹 순수 프리미엄 30m (P) | 3 | 30 | 적 합 | 107 | 113 | 125 | 120 | 4 | 30.2 | 14.43 | 3233 | 990 | 0.385 | 0.387 | 0.414 | 0.395 | 0.414 | 0.399 | 90 | 0.6 | 양호 | 합격 | 무 | 양호 | 양호 | 무 | 불검출 | 합격
1월 |  | 가공3 | 2026-01-08 | 권혜림 | 1 | 19 | 30 | 14.5 | 30 | 260103C008 | R/T |  | 일반 |  | 3겹 벚꽃 로맨틱 27m+3m (T) | 3 | 30 | 적 합 | 98 | 113 | 125 | 120 | 4 | 30.1 | 14.33 | 2749 | 1020 | 0.419 | 0.432 | 0.402 | 0.379 | 0.408 | 0.408 | 20 | 0.8 | 양호 | 합격 | 무 | 양호 | 양호 | 벚꽃향 | 불검출 | 합격
1월 |  | 가공4 | 2026-01-08 | 권혜림 | 1 | 20 | 40 | 14 | 30 | 260105B018 | R/T | 고지 | 일반 |  | 깨끗한나라 에코순백 30m | 3 | 30 | 적 합 | 97 | 113 | 122 |  |  | 30.5 | 15.14 | 3190 | 1310 | [6 empty] | 50 | 1.4 | 양호 | 합격 | 무 | 양호 | 양호 | 무 |  | 합격
1월 |  | 가공5 | 2026-01-08 | 권혜림 | 1 | 21 | 0 | 14 | 27 | 260107D011 | R/T |  | 일반 |  | 3겹 순수 시그니처 27m (N) | 3 | 30 | 적 합 | 96 | 112 | 117 |  |  | 27.3 | 14.21 | 2744 | 1010 | [6 empty] | 60 | 0.7 | 양호 | 불합격 | 무 | 양호 | 양호 | 무 | 불검출 | 합격
1월 |  | 가공3 | 2026-01-08 | 박용주 | 4 | 24 | 50 | 14.5 | 30 | 260102C013 | R/T |  | 일반 |  | 3겹 벚꽃 로맨틱 27m+3m (T) | 3 | 30 | 적 합 | 99 | 113 | 125 | 120 | 4 | 30.2 | 14.21 | 2992 | 1220 | 0.422 | 0.421 | 0.399 | 0.387 | 0.413 | 0.4084 |  |  | 양호 | 합격 | 무 | 양호 | 양호 | 벚꽃향 | 불검출 | 합격
1월 |  | 가공6 | 2026-01-08 | 박용주 | 4 | 23 | 40 | 14.5 | 33 | 260108D016 | R/T |  | 일반 |  | 3겹 순수 프리미엄 33m (띠지) | 3 | 30 | 적 합 | 98 | 114 | 128 | 124 | 3.125 | 33.2 | 14.68 | 2878 | 1020 | 0.381 | 0.364 | 0.393 | 0.391 | 0.394 | 0.3846 |  |  | 양호 | 합격 | 무 | 양호 | 양호 | 무 | 불검출 | 합격
1월 |  | 가공5 | 2026-01-08 | 박용주 | 4 | 1 | 40 | 14 | 27 | 260104D010 | R/T |  | 일반 |  | 3겹 순수 시그니처 27m (N) | 3 | 30 | 적 합 | 96 | 112 | 118 | 112 | 5.084746 | 27.3 | 14.25 | 2691 | 810 | 0.402 | 0.389 | 0.378 | 0.436 | 0.365 | 0.394 |  |  | 양호 | 합격 | 무 | 양호 | 양호 | 무 | 불검출 | 합격
1월 |  | 가공3 | 2026-01-08 | 박용주 | 4 | 4 | 20 | 14.5 | 30 | 260102C003 | R/T |  | 일반 |  | 3겹 벚꽃 로맨틱 27m+3m (T) | 3 | 30 | 적 합 | 99 | 113 | 125 |  |  | 30.2 | 14.1 | 3060 | 1160 | [6 empty] | 80 | 0.9 | 양호 | 합격 | 무 | 양호 | 양호 | 벚꽃향 | 불검출 | 합격
1월 |  | 가공6 | 2026-01-08 | 박용주 | 4 | 3 | 50 | 14.5 | 33 | 260108D017 | R/T |  | 일반 |  | 3겹 순수 프리미엄 33m (띠지) | 3 | 30 | 적 합 | 99 | 114 | 128 |  |  | 33.2 | 14.9 | 3210 | 1130 | [6 empty] | 85 | 0.5 | 양호 | 합격 | 무 | 양호 | 양호 | 무 | 불검출 | 합격
1월 |  | 가공5 | 2026-01-08 | 박용주 | 4 | 5 | 30 | 14 | 27 | 260104D008 | R/T |  | 일반 |  | 3겹 순수 시그니처 27m (N) | 3 | 30 | 적 합 | 95 | 112 | 117 |  |  | 27.3 | 14.27 | 2397 | 1010 | [6 empty] | 55 | 0.8 | 양호 | 합격 | 무 | 양호 | 양호 | 무 | 불검출 | 합격
1월 |  | 가공3 | 2026-01-09 | 문종실 | 3 | 7 | 50 | 14.5 | 30 | 260102C002 | R/T |  | 일반 |  | 3겹 벚꽃 로맨틱 27m+3m (T) | 3 | 30 | 적 합 | 99 | 113 | 125 | 120 | 4 | 30.1 | 13.94 | 2841 | 930 | 0.396 | 0.412 | 0.396 | 0.384 | 0.404 | 0.3984 |  |  | 양호 | 합격 | 무 | 양호 | 양호 | 벚꽃향 | 불검출 | 합격
1월 |  | 가공6 | 2026-01-09 | 문종실 | 3 | 8 | 10 | 14.5 | 33 | 260108D027 | R/T |  | 일반 |  | 3겹 순수 프리미엄 33m (띠지) | 3 | 30 | 적 합 | 99 | 113 | 128 | 124 | 3.125 | 33.2 | 14.17 | 2453 | 750 | 0.417 | 0.419 | 0.408 | 0.399 | 0.401 | 0.4088 |  |  | 양호 | 합격 | 무 | 양호 | 양호 | 무 | 불검출 | 합격
1월 |  | 가공5 | 2026-01-09 | 문종실 | 3 | 9 | 30 | 14 | 27 | 260107D009 | R/T |  | 일반 |  | 3겹 순수 시그니처 27m (N) | 3 | 30 | 적 합 | 96 | 112 | 118 | 112 | 5.084746 | 27.3 | 14.41 | 2613 | 770 | 0.372 | 0.406 | 0.381 | 0.381 | 0.389 | 0.3858 |  |  | 양호 | 합격 | 무 | 양호 | 양호 | 무 | 불검출 | 합격
1월 |  | 가공4 | 2026-01-09 | 문종실 | 3 | 9 | 50 | 14 | 30 | 260106B016 | R/T | 고지 | 일반 |  | 깨끗한나라 에코순백 30m | 3 | 30 | 적 합 | 98 | 114 | 121 | 118 | 2.479339 | 30.5 | 14.54 | 2414 | 990 | 0.477 | 0.479 | 0.481 | 0.509 | 0.502 | 0.4896 |  |  | 양호 | 합격 | 무 | 양호 | 양호 | 무 |  | 합격
1월 |  | 가공3 | 2026-01-09 | 문종실 | 3 | 11 | 20 | 14.5 | 30 | 260102C005 | R/T |  | 일반 |  | 3겹 벚꽃 로맨틱 27m+3m (T) | 3 | 30 | 적 합 | 99 | 113 | 125 |  |  | 30.2 | 13.63 | 2949 | 920 | [8 empty] | 양호 | 합격 | 무 | 양호 | 양호 | 벚꽃향 | 불검출 | 합격
1월 |  | 가공6 | 2026-01-09 | 문종실 | 3 | 11 | 40 | 14.5 | 33 | 260108D031 | R/T |  | 일반 |  | 3겹 순수 프리미엄 33m (띠지) | 3 | 30 | 적 합 | 99 | 113 | 127 |  |  | 33.1 | 14.17 | 3409 | 1130 | [8 empty] | 양호 | 합격 | 무 | 양호 | 양호 | 무 | 불검출 | 합격
1월 |  | 가공4 | 2026-01-09 | 문종실 | 3 | 12 | 40 | 14 | 30 | 260106B012 | R/T | 고지 | 일반 |  | 깨끗한나라 에코순백 30m | 3 | 30 | 적 합 | 99 | 113 | 121 |  |  | 30.5 | 14.94 | 2901 | 1040 | [8 empty] | 양호 | 합격 | 무 | 양호 | 양호 | 무 |  | 합격
1월 |  | 가공5 | 2026-01-09 | 문종실 | 3 | 13 | 10 | 14 | 27 | 260106D034 | R/T |  | 일반 |  | 3겹 순수 시그니처 27m (N) | 3 | 30 | 적 합 | 96 | 112 | 117 |  |  | 27.2 | 14.52 | 2149 | 690 | [8 empty] | 양호 | 합격 | 무 | 양호 | 양호 | 무 | 불검출 | 합격
1월 |  | 가공6 | 2026-01-09 | 권혜림 | 1 | 15 | 30 | 14.5 | 33 | 260109D005 | R/T |  | 일반 |  | 3겹 순수 프리미엄 33m (띠지) | 3 | 30 | 적 합 | 98 | 113 | 127 | 124 | 2.362205 | 33.2 | 14.27 | 2366 | 1090 | 0.419 | 0.418 | 0.394 | 0.431 | 0.401 | 0.4126 |  |  | 양호 | 합격 | 무 | 양호 | 양호 | 무 | 불검출 | 합격
1월 |  | 가공3 | 2026-01-09 | 권혜림 | 1 | 15 | 50 | 14.5 | 30 | 260101C031 | R/T |  | 일반 |  | 3겹 벚꽃 로맨틱 27m+3m (T) | 3 | 30 | 적 합 | 98 | 113 | 125 | 120 | 4 | 30.2 | 14.35 | 3160 | 1200 | 0.401 | 0.402 | 0.418 | 0.411 | 0.411 | 0.4086 |  |  | 양호 | 합격 | 무 | 양호 | 양호 | 벚꽃향 | 불검출 | 합격
1월 |  | 가공4 | 2026-01-09 | 권혜림 | 1 | 16 | 40 | 14 | 25 | 260105B027 | R/T | 고지 | 일반 |  | 깨끗한나라 베이직터치 25m | 3 | 30 | 적 합 | 98 | 114 | 112 | 109 | 2.678571 | 26 | 15.28 | 3095 | 1250 | 0.509 | 0.499 | 0.495 | 0.533 | 0.491 | 0.5054 |  |  | 양호 | 합격 | 무 | 양호 | 양호 | 무 |  | 합격
1월 |  | 가공5 | 2026-01-09 | 권혜림 | 1 | 17 | 0 | 14 | 27 | 251227C026 | R/T |  | 일반 |  | 3겹 순수 시그니처 27m (N) | 3 | 30 | 적 합 | 96 | 112 | 118 | 112 | 5.084746 | 27.2 | 14.06 | 2825 | 1100 | 0.421 | 0.408 | 0.373 | 0.435 | 0.374 | 0.4022 |  |  | 양호 | 합격 | 무 | 양호 | 양호 | 무 | 불검출 | 합격
1월 |  | 가공6 | 2026-01-09 | 권혜림 | 1 | 19 | 20 | 14.5 | 33 | 260109D010 | R/T |  | 일반 |  | 3겹 순수 프리미엄 33m (띠지) | 3 | 30 | 적 합 | 98 | 113 | 127 |  |  | 33.1 | 14.57 | 3136 | 1080 | [6 empty] | 80 | 0.5 | 양호 | 합격 | 무 | 양호 | 양호 | 무 | 불검출 | 합격
1월 |  | 가공3 | 2026-01-09 | 권혜림 | 1 | 19 | 40 | 14.5 | 30 | 260102C007 | R/T |  | 일반 |  | 3겹 벚꽃 로맨틱 27m+3m (T) | 3 | 30 | 적 합 | 98 | 113 | 125 |  |  | 30.2 | 14.09 | 3160 | 1120 | [6 empty] | 40 | 0.8 | 양호 | 합격 | 무 | 양호 | 양호 | 벚꽃향 | 불검출 | 합격
1월 |  | 가공4 | 2026-01-09 | 권혜림 | 1 | 20 | 40 | 14 | 25 | 260106B002 | R/T | 고지 | 일반 |  | 깨끗한나라 베이직터치 25m | 3 | 30 | 적 합 | 97 | 113 | 111 |  |  | 25.9 | 14.45 | 2662 | 1010 | [6 empty] | 40 | 1.2 | 양호 | 합격 | 무 | 양호 | 양호 | 무 |  | 합격
1월 |  | 가공5 | 2026-01-09 | 권혜림 | 1 | 21 | 0 | 14 | 27 | 251227C022 | R/T |  | 일반 |  | 3겹 순수 시그니처 27m (N) | 3 | 30 | 적 합 | 96 | 112 | 118 |  |  | 27.3 | 13.97 | 3465 | 930 | [6 empty] | 50 | 0.8 | 양호 | 합격 | 무 | 양호 | 양호 | 무 | 불검출 | 합격
1월 |  | 가공3 | 2026-01-09 | 박용주 | 4 | 23 | 40 | 14.5 | 30 | 260103C019 | R/T |  | 일반 |  | 3겹 벚꽃 로맨틱 27m+3m (T) | 3 | 30 | 적 합 | 98 | 113 | 125 | 119 | 4.8 | 30.3 | 14.16 | 3111 | 1110 | 0.421 | 0.391 | 0.404 | 0.406 | 0.381 | 0.4006 |  |  | 양호 | 합격 | 무 | 양호 | 양호 | 벚꽃향 | 불검출 | 합격
1월 |  | 가공6 | 2026-01-09 | 박용주 | 4 | 24 | 0 | 14.5 | 33 | 260109D016 | R/T |  | 일반 |  | 3겹 순수 프리미엄 33m (띠지) | 3 | 30 | 적 합 | 99 | 114 | 128 | 124 | 3.125 | 33.2 | 14.44 | 3111 | 1000 | 0.402 | 0.418 | 0.395 | 0.424 | 0.411 | 0.41 |  |  | 양호 | 합격 | 무 | 양호 | 양호 | 무 | 불검출 | 합격
1월 |  | 가공5 | 2026-01-09 | 박용주 | 4 | 1 | 10 | 14 | 27 | 251227C020 | R/T |  | 일반 |  | 3겹 순수 시그니처 27m (N) | 3 | 30 | 적 합 | 96 | 112 | 118 | 111 | 5.932203 | 27.4 | 13.9 | 3764 | 1060 | 0.386 | 0.379 | 0.405 | 0.383 | 0.378 | 0.3862 |  |  | 양호 | 합격 | 무 | 양호 | 양호 | 무 | 불검출 | 합격
1월 |  | 가공3 | 2026-01-09 | 박용주 | 4 | 4 | 40 | 14.5 | 30 | 260101C010 | R/T |  | 일반 |  | 3겹 벚꽃 로맨틱 27m+3m (T) | 3 | 30 | 적 합 | 99 | 114 | 125 |  |  | 30.3 | 14.02 | 2580 | 1360 | [6 empty] | 40 | 0.6 | 양호 | 합격 | 무 | 양호 | 양호 | 벚꽃향 | 불검출 | 합격
1월 |  | 가공6 | 2026-01-09 | 박용주 | 4 | 3 | 50 | 14.5 | 33 | 260109D021 | R/T |  | 일반 |  | 3겹 순수 프리미엄 33m (띠지) | 3 | 30 | 적 합 | 99 | 114 | 128 |  |  | 33.2 | 14.09 | 2989 | 1050 | [6 empty] | 70 | 0.4 | 양호 | 합격 | 무 | 양호 | 양호 | 무 | 불검출 | 합격
1월 |  | 가공5 | 2026-01-09 | 박용주 | 4 | 5 | 20 | 14 | 27 | 251227C028 | R/T |  | 일반 |  | 3겹 순수 시그니처 27m (N) | 3 | 30 | 적 합 | 96 | 112 | 118 |  |  | 27.3 | 13.94 | 2987 | 1200 | [6 empty] | 50 | 0.8 | 양호 | 합격 | 무 | 양호 | 양호 | 무 | 불검출 | 합격
1월 |  | 가공6 | 2026-01-10 | 송지숙 | 2 | 8 | 20 | 14.5 | 33 | 260109D029 | R/T |  | 일반 |  | 3겹 순수 프리미엄 33m (띠지) | 3 | 30 | 적 합 | 99 | 114 | 127 | 124 | 2.362205 | 33.3 | 14.3 | 2978 | 810 | 0.415 | 0.404 | 0.426 | 0.415 | 0.396 | 0.4112 |  |  | 양호 | 합격 | 무 | 양호 | 양호 | 무 | 불검출 | 합격
1월 |  | 가공3 | 2026-01-10 | 송지숙 | 2 | 8 | 0 | 14.5 | 30 | 260101C008 | R/T |  | 일반 |  | 3겹 벚꽃 로맨틱 27m+3m (T) | 3 | 30 | 적 합 | 99 | 113 | 125 | 121 | 3.2 | 30.3 | 13.79 | 3596 | 1410 | 0.426 | 0.409 | 0.428 | 0.423 | 0.404 | 0.418 |  |  | 양호 | 합격 | 무 | 양호 | 양호 | 벚꽃향 | 불검출 | 합격
1월 |  | 가공6 | 2026-01-10 | 송지숙 | 2 | 12 | 40 | 14.5 | 30 | 260110D001 | R/T |  | 일반 |  | 3겹 순수 프리미엄 명가 30m | 3 | 30 | 적 합 | 107 | 114 | 125 |  |  | 30.2 | 14.16 | 2774 | 740 | [8 empty] | 양호 | 합격 | 무 | 양호 | 양호 | 무 | 불검출 | 합격
1월 |  | 가공3 | 2026-01-10 | 송지숙 | 2 | 12 | 20 | 14.5 | 30 | 260101C017 | R/T |  | 일반 |  | 3겹 벚꽃 로맨틱 27m+3m (T) | 3 | 30 | 적 합 | 98 | 113 | 125 |  |  | 30.3 | 14.2 | 3357 | 1150 | [8 empty] | 양호 | 합격 | 무 | 양호 | 양호 | 벚꽃향 | 불검출 | 합격
1월 |  | 가공3 | 2026-01-10 | 권혜림 | 1 | 16 | 0 | 14.5 | 30 | 260101C024 | R/T |  | 일반 |  | 3겹 벚꽃 로맨틱 27m+3m (T) | 3 | 30 | 적 합 | 98 | 113 | 125 | 120 | 4 | 30.2 | 13.99 | 3198 | 1230 | 0.407 | 0.458 | 0.392 | 0.441 | 0.416 | 0.4228 |  |  | 양호 | 합격 | 무 | 양호 | 양호 | 벚꽃향 | 불검출 | 합격
1월 |  | 가공6 | 2026-01-10 | 권혜림 | 1 | 16 | 20 | 14.5 | 30 | 260109D026 | R/T |  | 일반 |  | 3겹 순수 프리미엄 명가 30m | 3 | 30 | 적 합 | 107 | 114 | 126 | 122 | 3.174603 | 30.3 | 14.74 | 3121 | 1230 | 0.425 | 0.412 | 0.438 | 0.407 | 0.422 | 0.4208 |  |  | 양호 | 합격 | 무 | 양호 | 양호 | 무 | 불검출 | 합격
1월 |  | 가공6 | 2026-01-10 | 권혜림 | 1 | 20 | 0 | 14.5 | 30 | 260109D030 | R/T |  | 일반 |  | 3겹 순수 프리미엄 명가 30m | 3 | 30 | 적 합 | 107 | 113 | 125 |  |  | 30.3 | 14.45 | 2981 | 1060 | [6 empty] | 80 | 0.6 | 양호 | 합격 | 무 | 양호 | 양호 | 무 | 불검출 | 합격
1월 |  | 가공3 | 2026-01-10 | 권혜림 | 1 | 20 | 50 | 14.5 | 28 | 260103C008 | R/T |  | 일반 |  | 3겹 벚꽃 프리미엄 28m (T) | 3 | 30 | 적 합 | 98 | 112 | 122 |  |  | 28.2 | 13.95 | 3298 | 1090 | [6 empty] | 40 | 0.7 | 양호 | 합격 | 무 | 양호 | 양호 | 벚꽃향 | 불검출 | 합격
1월 |  | 가공3 | 2026-01-10 | 박용주 | 4 | 24 | 20 | 14.5 | 28 | 260110C015 | R/T |  | 일반 |  | 3겹 벚꽃 프리미엄 28m (T) | 3 | 30 | 적 합 | 98 | 113 | 122 | 116 | 4.918033 | 28 | 13.88 | 3471 | 1260 | 0.442 | 0.397 | 0.442 | 0.416 | 0.415 | 0.4224 |  |  | 양호 | 합격 | 무 | 양호 | 양호 | 벚꽃향 | 불검출 | 합격
1월 |  | 가공6 | 2026-01-10 | 박용주 | 4 | 24 | 0 | 14.5 | 30 | 260108D007 | R/T |  | 일반 |  | 3겹 순수 프리미엄 명가 30m | 3 | 30 | 적 합 | 106 | 114 | 125 | 121 | 3.2 | 30.2 | 14.5 | 3466 | 1410 | 0.421 | 0.398 | 0.409 | 0.412 | 0.394 | 0.4068 |  |  | 양호 | 합격 | 무 | 양호 | 양호 | 무 | 불검출 | 합격
1월 |  | 가공3 | 2026-01-10 | 박용주 | 4 | 3 | 50 | 14.5 | 28 | 260110C012 | R/T |  | 일반 |  | 3겹 벚꽃 프리미엄 28m (T) | 3 | 30 | 적 합 | 98 | 113 | 122 |  |  | 28.1 | 14 | 3286 | 1150 | [6 empty] | 40 | 1 | 양호 | 합격 | 무 | 양호 | 양호 | 벚꽃향 | 불검출 | 합격
1월 |  | 가공6 | 2026-01-10 | 박용주 | 4 | 4 | 20 | 14.5 | 33 | 260110D028 | R/T |  | 일반 |  | 3겹 순수 프리미엄 33m (띠지) | 3 | 30 | 적 합 | 98 | 114 | 128 |  |  | 33.1 | 13.87 | 3210 | 1200 | [6 empty] | 65 | 0.4 | 양호 | 불합격 | 무 | 양호 | 양호 | 무 | 불검출 | 합격
1월 |  | 가공4 | 2026-01-10 | [11 empty] | (1/10~1/11) 편제 운휴
1월 |  | 가공5 | 2026-01-10 | [11 empty] | (1/10~1/11) 편제 운휴
1월 |  | 가공3 | 2026-01-11 | 송지숙 | 2 | 8 | 20 | 14.5 | 28 | 260110C024 | R/T |  | 일반 |  | 3겹 벚꽃 프리미엄 28m (T) | 3 | 30 | 적 합 | 98 | 112 | 121 | 118 | 2.479339 | 28.1 | 13.95 | 3045 | 960 | 0.418 | 0.409 | 0.434 | 0.439 | 0.405 | 0.421 |  |  | 양호 | 합격 | 무 | 양호 | 양호 | 벚꽃향 | 불검출 | 합격
1월 |  | 가공6 | 2026-01-11 | 송지숙 | 2 | 8 | 50 | 14.5 | 33 | 260110D033 | R/T |  | 일반 |  | 3겹 순수 프리미엄 33m (띠지) | 3 | 30 | 적 합 | 99 | 113 | 127 | 124 | 2.362205 | 33.2 | 13.87 | 3004 | 990 | 0.4 | 0.394 | 0.415 | 0.401 | 0.385 | 0.399 |  |  | 양호 | 합격 | 무 | 양호 | 양호 | 무 | 불검출 | 합격
1월 |  | 가공6 | 2026-01-11 | 송지숙 | 2 | 12 | 10 | 14.5 | 33 | 260111D001 | R/T |  | 일반 |  | 3겹 순수 프리미엄 33m (띠지) | 3 | 30 | 적 합 | 99 | 114 | 127 |  |  | 33.3 | 14.25 | 3375 | 1020 | [8 empty] | 양호 | 합격 | 무 | 양호 | 양호 | 무 | 불검출 | 합격
1월 |  | 가공3 | 2026-01-11 | 송지숙 | 2 | 12 | 30 | 14.5 | 28 | 260110C028 | R/T |  | 일반 |  | 3겹 벚꽃 프리미엄 28m (T) | 3 | 30 | 적 합 | 99 | 112 | 121 |  |  | 28 | 13.81 | 2464 | 770 | [8 empty] | 양호 | 합격 | 무 | 양호 | 양호 | 벚꽃향 | 불검출 | 합격
1월 |  | 가공3 | 2026-01-11 | 송지숙 | 1 | 16 | 0 | 14.5 | 28 | 260110C031 | R/T |  | 일반 |  | 3겹 벚꽃 프리미엄 28m (T) | 3 | 30 | 적 합 | 98 | 112 | 121 | 116 | 4.132231 | 28 | 13.83 | 2462 | 840 | 0.408 | 0.435 | 0.409 | 0.441 | 0.38 | 0.4146 |  |  | 양호 | 합격 | 무 | 양호 | 양호 | 벚꽃향 | 불검출 | 합격
1월 |  | 가공6 | 2026-01-11 | 송지숙 | 1 | 16 | 20 | 14.5 | 33 | 260111D008 | R/T |  | 일반 |  | 3겹 순수 프리미엄 33m (띠지) | 3 | 30 | 적 합 | 99 | 114 | 127 | 124 | 2.362205 | 33.1 | 14.22 | 2048 | 1180 | 0.387 | 0.415 | 0.391 | 0.42 | 0.401 | 0.4028 |  |  | 양호 | 합격 | 무 | 양호 | 양호 | 무 | 불검출 | 합격
1월 |  | 가공3 | 2026-01-11 | 문종실 | 1 | 19 | 40 | 14.5 | 28 | 260110C019 | R/T |  | 일반 |  | 3겹 벚꽃 프리미엄 28m (T) | 3 | 30 | 적 합 | 99 | 113 | 122 |  |  | 28.3 | 13.72 | 2665 | 1090 | [6 empty] | 50 | 0.5 | 양호 | 합격 | 무 | 양호 | 양호 | 벚꽃향 | 불검출 | 합격
1월 |  | 가공6 | 2026-01-11 | 문종실 | 1 | 20 | 0 | 14.5 | 33 | 260111D011 | R/T |  | 일반 |  | 3겹 순수 프리미엄 33m (띠지) | 3 | 30 | 적 합 | 99 | 114 | 127 |  |  | 33.2 | 13.77 | 2812 | 840 | [6 empty] | 100 | 0.6 | 양호 | 합격 | 무 | 양호 | 양호 | 무 | 불검출 | 합격
1월 |  | 가공3 | 2026-01-11 | 문종실 | 3 | 24 | 0 | 14.5 | 28 | 260102C023 | R/T |  | 일반 |  | 3겹 벚꽃 프리미엄 28m (T) | 3 | 30 | 적 합 | 98 | 113 | 122 | 117 | 4.098361 | 28.2 | 13.84 | 2918 | 810 | 0.392 | 0.404 | 0.407 | 0.381 | 0.421 | 0.401 |  |  | 양호 | 합격 | 무 | 양호 | 양호 | 벚꽃향 | 불검출 | 합격
1월 |  | 가공6 | 2026-01-11 | 문종실 | 3 | 24 | 30 | 14.5 | 33 | 260110D029 | R/T |  | 일반 |  | 3겹 순수 프리미엄 33m (띠지) | 3 | 30 | 적 합 | 99 | 114 | 127 | 124 | 2.362205 | 33.2 | 14.19 | 2931 | 950 | 0.406 | 0.392 | 0.406 | 0.388 | 0.394 | 0.3972 |  |  | 양호 | 합격 | 무 | 양호 | 양호 | 무 | 불검출 | 합격
1월 |  | 가공6 | 2026-01-11 | 문종실 | 3 | 4 | 0 | 14.5 | 33 | 260111D024 | R/T |  | 일반 |  | 3겹 순수 프리미엄 33m (띠지) | 3 | 30 | 적 합 | 99 | 113 | 127 |  |  | 33.2 | 14.01 | 2431 | 1120 | [6 empty] | 110 | 0.6 | 양호 | 합격 | 무 | 양호 | 양호 | 무 | 불검출 | 합격
1월 |  | 가공3 | 2026-01-11 | 문종실 | 3 | 4 | 20 | 14.5 | 30 | 260101C019 | R/T |  | 일반 |  | 3겹 클린소프트 30m (S) | 3 | 30 | 적 합 | 97 | 113 | 126 |  |  | 30.3 | 14.05 | 2936 | 990 | [6 empty] | 40 | 1.1 | 양호 | 합격 | 무 | 양호 | 양호 | 무 | 불검출 | 합격
1월 |  | 가공3 | 2026-01-12 | 송지숙 | 2 | 8 | 30 | 14.5 | 30 | 260102C024 | R/T |  | 일반 |  | 3겹 클린소프트 30m (S) | 3 | 30 | 적 합 | 97 | 113 | 126 | 123 | 2.380952 | 30.4 | 14.19 | 3297 | 1040 | 0.474 | 0.443 | 0.445 | 0.472 | 0.435 | 0.4538 |  |  | 양호 | 합격 | 무 | 양호 | 양호 | 무 | 불검출 | 합격
1월 |  | 가공6 | 2026-01-12 | 송지숙 | 2 | 8 | 50 | 14.5 | 30 | 260111D025 | R/T |  | 일반 |  | 3겹 순수 프리미엄 30m (P) | 3 | 30 | 적 합 | 106 | 113 | 124 | 121 | 2.419355 | 30.2 | 14.33 | 3155 | 1230 | 0.384 | 0.401 | 0.408 | 0.383 | 0.378 | 0.3908 |  |  | 양호 | 합격 | 무 | 양호 | 양호 | 무 | 불검출 | 합격
1월 |  | 가공4 | 2026-01-12 | 송지숙 | 2 | 9 | 40 | 14 | 25 | 260106B007 | R/T | 고지 | 일반 |  | 깨끗한나라 베이직터치 25m | 3 | 30 | 적 합 | 98 | 114 | 112 | 109 | 2.678571 | 26.2 | 13.86 | 2529 | 860 | 0.525 | 0.51 | 0.5 | 0.456 | 0.523 | 0.5028 |  |  | 양호 | 합격 | 무 | 양호 | 양호 | 무 |  | 합격
1월 |  | 가공5 | 2026-01-12 | 송지숙 | 2 | 9 | 20 | 14 | 27 | 251227C019 | R/T |  | 일반 |  | 3겹 순수 시그니처 27m (N) | 3 | 30 | 적 합 | 96 | 112 | 118 | 112 | 5.084746 | 27.5 | 14.36 | 3157 | 1100 | 0.378 | 0.384 | 0.398 | 0.381 | 0.365 | 0.3812 |  |  | 양호 | 합격 | 무 | 양호 | 양호 | 무 | 불검출 | 합격
1월 |  | 가공3 | 2026-01-12 | 송지숙 | 2 | 12 | 20 | 14.5 | 30 | 260101C012 | R/T |  | 일반 |  | 3겹 클린소프트 30m (S) | 3 | 30 | 적 합 | 96 | 113 | 126 |  |  | 30.2 | 13.97 | 3091 | 1150 | [8 empty] | 양호 | 합격 | 무 | 양호 | 양호 | 무 | 불검출 | 합격
1월 |  | 가공6 | 2026-01-12 | 송지숙 | 2 | 12 | 0 | 14.5 | 30 | 260111D029 | R/T |  | 일반 |  | 3겹 순수 프리미엄 30m (P) | 3 | 30 | 적 합 | 106 | 114 | 125 |  |  | 30.3 | 14.38 | 3744 | 1120 | [8 empty] | 양호 | 합격 | 무 | 양호 | 양호 | 무 | 불검출 | 합격
1월 |  | 가공4 | 2026-01-12 | 송지숙 | 2 | 13 | 40 | 14 | 25 | 260105B024 | R/T | 고지 | 일반 |  | 깨끗한나라 베이직터치 25m | 3 | 30 | 적 합 | 98 | 114 | 111 |  |  | 26.1 | 14.32 | 2787 | 860 | [8 empty] | 양호 | 합격 | 무 | 양호 | 양호 | 무 |  | 합격
1월 |  | 가공5 | 2026-01-12 | 송지숙 | 2 | 13 | 10 | 14 | 27 | 251227C008 | R/T |  | 일반 |  | 3겹 순수 시그니처 27m (N) | 3 | 30 | 적 합 | 96 | 112 | 119 |  |  | 27.5 | 14.57 | 3450 | 1000 | [8 empty] | 양호 | 합격 | 무 | 양호 | 양호 | 무 | 불검출 | 합격
1월 |  | 가공3 | 2026-01-12 | 송지숙 | 1 | 15 | 40 | 14.5 | 30 | 260102C021 | R/T |  | 일반 |  | 3겹 클린소프트 30m (S) | 3 | 30 | 적 합 | 96 | 114 | 126 | 121 | 3.968254 | 30.3 | 13.94 | 2414 | 1110 | 0.405 | 0.413 | 0.408 | 0.439 | 0.395 | 0.412 |  |  | 양호 | 합격 | 무 | 양호 | 양호 | 무 | 불검출 | 합격
1월 |  | 가공6 | 2026-01-12 | 송지숙 | 1 | 16 | 0 | 14.5 | 30 | 260111D031 | R/T |  | 일반 |  | 3겹 순수 프리미엄 30m (P) | 3 | 30 | 적 합 | 107 | 114 | 125 | 121 | 3.2 | 30.3 | 14.25 | 2957 | 1050 | 0.405 | 0.394 | 0.415 | 0.409 | 0.397 | 0.404 |  |  | 양호 | 합격 | 무 | 양호 | 양호 | 무 | 불검출 | 합격
1월 |  | 가공4 | 2026-01-12 | 송지숙 | 1 | 16 | 80 | 13.5 | 25 | 260110D008 | R/T |  | 기획 |  | 깨끗한나라 3겹 더순수 25m | 3 | 30 | 적 합 | 98 | 113 | 111 | 108 | 2.702703 | 26 | 13.3 | 2357 | 1150 | 0.47 | 0.465 | 0.496 | 0.453 | 0.453 | 0.4674 |  |  | 양호 | 합격 | 무 | 양호 | 양호 | 무 | 불검출 | 합격
1월 |  | 가공5 | 2026-01-12 | 송지숙 | 1 | 16 | 30 | 14 | 27 | 251227C002 | R/T |  | 일반 |  | 3겹 순수 시그니처 27m (N) | 3 | 30 | 적 합 | 96 | 112 | 118 | 112 | 5.084746 | 27.4 | 14.14 | 3203 | 1350 | 0.362 | 0.391 | 0.39 | 0.358 | 0.36 | 0.3722 |  |  | 양호 | 합격 | 무 | 양호 | 양호 | 무 | 불검출 | 합격
1월 |  | 가공3 | 2026-01-12 | 문종실 | 1 | 19 | 30 | 14.5 | 30 | 260102C027 | R/T |  | 일반 |  | 3겹 클린소프트 30m (S) | 3 | 30 | 적 합 | 97 | 113 | 126 |  |  | 30.1 | 14.08 | 2678 | 930 | [6 empty] | 60 | 0.9 | 양호 | 합격 | 무 | 양호 | 양호 | 무 | 불검출 | 합격
1월 |  | 가공6 | 2026-01-12 | 문종실 | 1 | 19 | 50 | 14.5 | 30 | 260111D018 | R/T |  | 일반 |  | 3겹 순수 프리미엄 30m (P) | 3 | 30 | 적 합 | 107 | 113 | 125 |  |  | 30.1 | 14.35 | 3574 | 960 | [6 empty] | 90 | 0.5 | 양호 | 합격 | 무 | 양호 | 양호 | 무 | 불검출 | 합격
1월 |  | 가공5 | 2026-01-12 | 문종실 | 1 | 21 | 20 | 14 | 27 | 251227C001 | R/T |  | 일반 |  | 3겹 순수 시그니처 27m (N) | 3 | 30 | 적 합 | 96 | 112 | 117 |  |  | 27.1 | 14.13 | 2700 | 1010 | [6 empty] | 50 | 0.6 | 양호 | 합격 | 무 | 양호 | 양호 | 무 | 불검출 | 합격
1월 |  | 가공4 | 2026-01-12 | 문종실 | 1 | 21 | 40 | 13.5 | 25 | 260110D021 | R/T |  | 기획 |  | 깨끗한나라 3겹 더순수 25m | 3 | 30 | 적 합 | 97 | 113 | 111 |  |  | 25.9 | 13.22 | 3392 | 950 | [6 empty] | 60 | 0.8 | 양호 | 합격 | 무 | 양호 | 양호 | 무 | 불검출 | 합격
1월 |  | 가공6 | 2026-01-12 | 문종실 | 3 | 23 | 50 | 14.5 | 30 | 260108D012 | R/T |  | 일반 |  | 3겹 순수 프리미엄 30m (P) | 3 | 30 | 적 합 | 106 | 114 | 126 | 123 | 2.380952 | 30.2 | 15.1 | 3416 | 830 | 0.425 | 0.404 | 0.408 | 0.416 | 0.417 | 0.414 |  |  | 양호 | 합격 | 무 | 양호 | 양호 | 무 | 불검출 | 합격
1월 |  | 가공3 | 2026-01-12 | 문종실 | 3 | 24 | 10 | 14.5 | 30 | 260101C011 | R/T |  | 일반 |  | 3겹 클린소프트 30m (S) | 3 | 30 | 적 합 | 97 | 113 | 126 | 121 | 3.968254 | 30.2 | 14.11 | 3380 | 940 | 0.397 | 0.439 | 0.393 | 0.426 | 0.403 | 0.4116 |  |  | 양호 | 합격 | 무 | 양호 | 양호 | 무 | 불검출 | 합격
1월 |  | 가공5 | 2026-01-12 | 문종실 | 3 | 1 | 10 | 14 | 27 | 260112D013 | R/T |  | 일반 |  | 3겹 순수 시그니처 27m (N) | 3 | 30 | 적 합 | 96 | 112 | 117 | 112 | 4.273504 | 27.2 | 13.84 | 2574 | 880 | 0.381 | 0.431 | 0.399 | 0.409 | 0.393 | 0.4026 |  |  | 양호 | 합격 | 무 | 양호 | 양호 | 무 | 불검출 | 합격
1월 |  | 가공3 | 2026-01-12 | 문종실 | 3 | 3 | 40 | 14.5 | 30 | 260103C013 | R/T |  | 일반 |  | 3겹 클린소프트 30m (S) | 3 | 30 | 적 합 | 96 | 114 | 126 |  |  | 30.2 | 14.48 | 3760 | 1030 | [6 empty] | 30 | 0.9 | 양호 | 합격 | 무 | 양호 | 양호 | 무 | 불검출 | 합격
1월 |  | 가공6 | 2026-01-12 | 문종실 | 3 | 4 | 0 | 14.5 | 30 | 260108D002 | R/T |  | 일반 |  | 3겹 순수 프리미엄 30m (P) | 3 | 30 | 적 합 | 107 | 114 | 126 |  |  | 30.2 | 14.47 | 3077 | 840 | [6 empty] | 60 | 0.5 | 양호 | 합격 | 무 | 양호 | 양호 | 무 | 불검출 | 합격
1월 |  | 가공5 | 2026-01-12 | 문종실 | 3 | 5 | 20 | 14 | 27 | 260112D026 | R/T |  | 일반 |  | 3겹 순수 시그니처 27m (N) | 3 | 30 | 적 합 | 96 | 112 | 117 |  |  | 27.2 | 13.91 | 2646 | 920 | [6 empty] | 60 | 0.6 | 양호 | 합격 | 무 | 양호 | 양호 | 무 | 불검출 | 합격
1월 |  | 가공3 | 2026-01-12 | 문종실 | 3 | 5 | 40 | 13.5 | 25 | 품목교체 | R/T |  | 기획 |  | 도톰한 4겹데코 25m (HP)(S) | 4 | 30 | 적 합 | 96 | 113 | 123 |  |  | 25.3 | 13.27 | 4111 | 1470 | [8 empty] | 양호 | 합격 | 무 | 양호 | 양호 | 무 | 불검출 | 합격
1월 |  | 가공3 | 2026-01-13 | 송지숙 | 2 | 8 | 0 | 13.5 | 25 | 260111C001/2 | R/T |  | 기획 |  | 도톰한 4겹데코 25m (HP)(S) | 4 | 30 | 적 합 | 96 | 113 | 123 | 120 | 2.439024 | 25.4 | 13.54 | 4267 | 1510 | 0.455 | 0.456 | 0.458 | 0.453 | 0.461 | 0.4566 |  |  | 양호 | 합격 | 무 | 양호 | 양호 | 무 | 불검출 | 합격
1월 |  | 가공6 | 2026-01-13 | 송지숙 | 2 | 8 | 20 | 14.5 | 30 | 260109D004 | R/T |  | 일반 |  | 3겹 순수 프리미엄 30m (P) | 3 | 30 | 적 합 | 107 | 114 | 125 | 122 | 2.4 | 30.4 | 14.31 | 3739 | 1120 | 0.403 | 0.414 | 0.405 | 0.421 | 0.413 | 0.4112 |  |  | 양호 | 합격 | 무 | 양호 | 양호 | 무 | 불검출 | 합격
1월 |  | 가공4 | 2026-01-13 | 송지숙 | 2 | 9 | 50 | 13.5 | 25 | 260110D017 | R/T |  | 기획 |  | 깨끗한나라 3겹 더순수 25m | 3 | 30 | 적 합 | 98 | 112 | 111 | 107 | 3.603604 | 25.9 | 13.36 | 2742 | 990 | 0.436 | 0.491 | 0.473 | 0.47 | 0.444 | 0.4628 |  |  | 양호 | 합격 | 무 | 양호 | 양호 | 무 | 불검출 | 합격
1월 |  | 가공5 | 2026-01-13 | 송지숙 | 2 | 9 | 30 | 14 | 27 | 260112D026 | R/T |  | 일반 |  | 3겹 순수 시그니처 27m (N) | 3 | 30 | 적 합 | 96 | 112 | 117 | 112 | 4.273504 | 27.3 | 13.93 | 2929 | 790 | 0.38 | 0.373 | 0.37 | 0.367 | 0.366 | 0.3712 |  |  | 양호 | 합격 | 무 | 양호 | 양호 | 무 | 불검출 | 합격
1월 |  | 가공3 | 2026-01-13 | 송지숙 | 2 | 12 | 0 | 13.5 | 25 | 260111C023/3 | R/T |  | 기획 |  | 도톰한 4겹데코 25m (HP)(S) | 4 | 30 | 적 합 | 96 | 113 | 122 |  |  | 25.1 | 13.13 | 4391 | 1520 | [8 empty] | 양호 | 합격 | 무 | 양호 | 양호 | 무 | 불검출 | 합격
1월 |  | 가공6 | 2026-01-13 | 송지숙 | 2 | 12 | 20 | 14.5 | 30 | 251226D031 | R/T |  | 일반 |  | 3겹 순수 프리미엄 30m (P) | 3 | 30 | 적 합 | 107 | 114 | 124 |  |  | 30.2 | 13.95 | 2182 | 970 | [8 empty] | 양호 | 합격 | 무 | 양호 | 양호 | 무 | 불검출 | 합격
1월 |  | 가공4 | 2026-01-13 | 송지숙 | 2 | 13 | 30 | 13.5 | 25 | 260110D016 | R/T |  | 기획 |  | 깨끗한나라 3겹 더순수 25m | 3 | 30 | 적 합 | 98 | 113 | 111 |  |  | 25.9 | 13.46 | 2502 | 920 | [8 empty] | 양호 | 합격 | 무 | 양호 | 양호 | 무 | 불검출 | 합격
1월 |  | 가공5 | 2026-01-13 | 송지숙 | 2 | 13 | 0 | 14 | 27 | 260112D036 | R/T |  | 일반 |  | 3겹 순수 시그니처 27m (N) | 3 | 30 | 적 합 | 96 | 112 | 117 |  |  | 27.4 | 13.77 | 2512 | 1000 | [8 empty] | 양호 | 합격 | 무 | 양호 | 양호 | 무 | 불검출 | 합격
1월 |  | 가공3 | 2026-01-13 | 박용주 | 4 | 16 | 10 | 13.5 | 25 | 260111C006/30 | R/T |  | 기획 |  | 도톰한 4겹데코 25m (HP)(S) | 4 | 30 | 적 합 | 96 | 113 | 123 | 119 | 3.252033 | 25.1 | 13.53 | 4324 | 1510 | 0.463 | 0.462 | 0.463 | 0.483 | 0.411 | 0.4564 |  |  | 양호 | 합격 | 무 | 양호 | 양호 | 무 | 불검출 | 합격
1월 |  | 가공6 | 2026-01-13 | 박용주 | 4 | 15 | 40 | 14.5 | 30 | 251226D028 | R/T |  | 일반 |  | 3겹 순수 프리미엄 30m (P) | 3 | 30 | 적 합 | 106 | 114 | 124 | 120 | 3.225806 | 30.2 | 14 | 3028 | 1170 | 0.404 | 0.37 | 0.389 | 0.394 | 0.381 | 0.3876 |  |  | 양호 | 합격 | 무 | 양호 | 양호 | 무 | 불검출 | 합격
1월 |  | 가공4 | 2026-01-13 | 박용주 | 4 | 16 | 40 | 13.5 | 25 | 260110D012 | R/T |  | 기획 |  | 깨끗한나라 3겹 더순수 25m | 3 | 30 | 적 합 | 97 | 113 | 112 | 106 | 5.357143 | 25.9 | 13.38 | 2438 | 1050 | 0.453 | 0.498 | 0.477 | 0.469 | 0.459 | 0.4712 |  |  | 양호 | 합격 | 무 | 양호 | 양호 | 무 | 불검출 | 합격
1월 |  | 가공5 | 2026-01-13 | 박용주 | 4 | 17 | 10 | 14 | 27 | 260113D006 | R/T |  | 일반 |  | 3겹 순수 시그니처 27m (N) | 3 | 30 | 적 합 | 96 | 112 | 117 | 110 | 5.982906 | 27.2 | 13.82 | 2224 | 990 | 0.383 | 0.364 | 0.381 | 0.391 | 0.394 | 0.3826 |  |  | 양호 | 합격 | 무 | 양호 | 양호 | 무 | 불검출 | 합격
1월 |  | 가공3 | 2026-01-13 | 박용주 | 4 | 20 | 40 | 13.5 | 25 | 260111C027/3 | R/T |  | 기획 |  | 도톰한 4겹데코 25m (HP)(S) | 4 | 30 | 적 합 | 97 | 113 | 123 |  |  | 25.1 | 13.49 | 3758 | 1470 | [6 empty] | 40 | 1 | 양호 | 합격 | 무 | 양호 | 양호 | 무 | 불검출 | 합격
1월 |  | 가공6 | 2026-01-13 | 박용주 | 4 | 19 | 50 | 14.5 | 30 | 260113D011 | R/T |  | 일반 |  | 3겹 순수 프리미엄 30m (P) | 3 | 30 | 적 합 | 106 | 114 | 126 |  |  | 30.2 | 14.43 | 2939 | 1170 | [6 empty] | 50 | 0.5 | 양호 | 합격 | 무 | 양호 | 양호 | 무 | 불검출 | 합격
1월 |  | 가공4 | 2026-01-13 | 박용주 | 4 | 21 | 10 | 13.5 | 25 | 260110C007 | R/T |  | 기획 |  | 깨끗한나라 3겹 더순수 25m | 3 | 30 | 적 합 | 97 | 113 | 111 |  |  | 26 | 12.97 | 4132 | 1420 | [6 empty] | 60 | 1.7 | 양호 | 합격 | 무 | 양호 | 양호 | 무 | 불검출 | 합격
1월 |  | 가공5 | 2026-01-13 | 박용주 | 4 | 21 | 30 | 14 | 27 | 260112D029 | R/T |  | 일반 |  | 3겹 순수 시그니처 27m (N) | 3 | 30 | 적 합 | 96 | 112 | 117 |  |  | 27.2 | 13.88 | 2465 | 950 | [6 empty] | 50 | 0.8 | 양호 | 합격 | 무 | 양호 | 양호 | 무 | 불검출 | 합격
1월 |  | 가공6 | 2026-01-13 | 문종실 | 3 | 23 | 50 | 14.5 | 30 | 260113D015 | R/T |  | 일반 |  | 3겹 순수 프리미엄 30m (P) | 3 | 30 | 적 합 | 107 | 114 | 125 | 121 | 3.2 | 30.2 | 14.56 | 2378 | 1400 | 0.421 | 0.423 | 0.375 | 0.429 | 0.404 | 0.4104 |  |  | 양호 | 합격 | 무 | 양호 | 양호 | 무 | 불검출 | 합격
1월 |  | 가공3 | 2026-01-13 | 문종실 | 3 | 24 | 10 | 13.5 | 25 | 260111C025/26 | R/T |  | 기획 |  | 도톰한 4겹데코 25m (HP)(S) | 4 | 30 | 적 합 | 96 | 113 | 123 | 120 | 2.439024 | 25.2 | 13.39 | 4551 | 860 | 0.499 | 0.504 | 0.491 | 0.468 | 0.463 | 0.485 |  |  | 양호 | 합격 | 무 | 양호 | 양호 | 무 | 불검출 | 합격
1월 |  | 가공5 | 2026-01-13 | 문종실 | 3 | 4 | 0 | 14 | 27 | 260113D002 | R/T |  | 일반 |  | 3겹 순수 시그니처 27m (N) | 3 | 30 | 적 합 | 96 | 112 | 117 | 112 | 4.273504 | 27.3 | 13.81 | 2708 | 810 | 0.409 | 0.391 | 0.415 | 0.388 | 0.434 | 0.4074 |  |  | 양호 | 합격 | 무 | 양호 | 양호 | 무 | 불검출 | 합격
1월 |  | 가공3 | 2026-01-13 | 문종실 | 3 | 3 | 10 | 13.5 | 25 | 260112C019/1 | R/T |  | 기획 |  | 도톰한 4겹데코 25m (HP)(S) | 4 | 30 | 적 합 | 97 | 113 | 123 |  |  | 25.2 | 13.49 | 4533 | 1430 | [6 empty] | 60 | 0.9 | 양호 | 합격 | 무 | 양호 | 양호 | 무 | 불검출 | 합격
1월 |  | 가공6 | 2026-01-13 | 문종실 | 3 | 3 | 30 | 14.5 | 30 | 251230D005 | R/T |  | 일반 |  | 3겹 순수 프리미엄 30m (P) | 3 | 30 | 적 합 | 107 | 114 | 125 |  |  | 30.2 | 14.28 | 3895 | 1080 | [6 empty] | 50 | 0.5 | 양호 | 합격 | 무 | 양호 | 양호 | 무 | 불검출 | 합격
1월 |  | 가공5 | 2026-01-13 | 문종실 | 3 | 5 | 30 | 14 | 27 | 260113D004 | R/T |  | 일반 |  | 3겹 순수 시그니처 27m (N) | 3 | 30 | 적 합 | 96 | 112 | 117 |  |  | 27.2 | 14.04 | 2835 | 920 | [6 empty] | 60 | 0.6 | 양호 | 합격 | 무 | 양호 | 양호 | 무 | 불검출 | 합격
1월 |  | 가공3 | 2026-01-14 | 박용주 | 2 | 7 | 40 | 13.5 | 25 | 260111C011/4 | R/T |  | 기획 |  | 도톰한 4겹데코 25m (HP)(S) | 4 | 30 | 적 합 | 96 | 113 | 123 | 118 | 4.065041 | 25.1 | 13.5 | 4450 | 1630 | 0.464 | 0.451 | 0.495 | 0.463 | 0.478 | 0.4702 |  |  | 양호 | 합격 | 무 | 양호 | 양호 | 무 | 불검출 | 합격
1월 |  | 가공6 | 2026-01-14 | 박용주 | 2 | 8 | 50 | 14.5 | 25 | 품목교체 | R/T |  | 일반 |  | 3겹 순수 프리미엄 25m (P) | 3 | 30 | 적 합 | 106 | 114 | 117 | 113 | 3.418803 | 25.1 | 14.74 | 2260 | 890 | 0.437 | 0.403 | 0.433 | 0.415 | 0.422 | 0.422 |  |  | 양호 | 합격 | 무 | 양호 | 양호 | 무 | 불검출 | 합격
1월 |  | 가공4 | 2026-01-14 | 박용주 | 2 |  |  |  |  | 정비(07:00~
1월 |  | 가공5 | 2026-01-14 | 박용주 | 2 | 9 | 50 | 14 | 27 | 260113D001 | R/T |  | 일반 |  | 3겹 순수 시그니처 27m (N) | 3 | 30 | 적 합 | 96 | 112 | 117 | 110 | 5.982906 | 27.2 | 13.78 | 2651 | 1030 | 0.401 | 0.428 | 0.377 | 0.407 | 0.371 | 0.3968 |  |  | 양호 | 합격 | 무 | 양호 | 양호 | 무 | 불검출 | 합격
1월 |  | 가공3 | 2026-01-14 | 박용주 | 2 | 12 | 40 | 13.5 | 25 | 260111C012/14 | R/T |  | 기획 |  | 도톰한 4겹데코 25m (HP)(S) | 4 | 30 | 적 합 | 96 | 113 | 123 |  |  | 25.1 | 13.5 | 4283 | 1680 | [8 empty] | 양호 | 합격 | 무 | 양호 | 양호 | 무 | 불검출 | 합격
1월 |  | 가공6 | 2026-01-14 | 박용주 | 2 | 12 | 10 | 14.5 | 25 | 260114D001 | R/T |  | 일반 |  | 3겹 순수 프리미엄 25m (P) | 3 | 30 | 적 합 | 106 | 114 | 117 |  |  | 25.1 | 14.59 | 3949 | 1440 | [8 empty] | 양호 | 합격 | 무 | 양호 | 양호 | 무 | 불검출 | 합격
1월 |  | 가공5 | 2026-01-14 | 박용주 | 2 | 13 | 40 | 14 | 27 | 260112D025 | R/T |  | 일반 |  | 3겹 순수 시그니처 27m (N) | 3 | 30 | 적 합 | 95 | 112 | 116 |  |  | 27.1 | 14.53 | 2427 | 1240 | [8 empty] | 양호 | 합격 | 무 | 양호 | 양호 | 무 | 불검출 | 합격
1월 |  | 가공3 | 2026-01-14 | 박용주 | 4 | 16 | 20 | 13.5 | 25 | 260111C013/8 | R/T |  | 기획 |  | 도톰한 4겹데코 25m (HP)(S) | 4 | 30 | 적 합 | 96 | 113 | 123 | 118 | 4.065041 | 25.1 | 13.59 | 4499 | 1530 | 0.448 | 0.441 | 0.472 | 0.458 | 0.453 | 0.4544 |  |  | 양호 | 합격 | 무 | 양호 | 양호 | 무 | 불검출 | 합격
1월 |  | 가공6 | 2026-01-14 | 박용주 | 4 | 15 | 50 | 14.5 | 25 | 260113D024 | R/T |  | 일반 |  | 3겹 순수 프리미엄 25m (P) | 3 | 30 | 적 합 | 106 | 114 | 117 | 112 | 4.273504 | 25.1 | 14.54 | 2917 | 980 | 0.439 | 0.424 | 0.437 | 0.4 | 0.436 | 0.4272 |  |  | 양호 | 합격 | 무 | 양호 | 양호 | 무 | 불검출 | 합격
1월 |  | 가공5 | 2026-01-14 | 박용주 | 4 | 17 | 10 | 14 | 27 | 260112D011 | R/T |  | 일반 |  | 3겹 순수 시그니처 27m (N) | 3 | 30 | 적 합 | 96 | 111 | 117 | 110 | 5.982906 | 27.1 | 13.35 | 2759 | 930 | 0.396 | 0.373 | 0.385 | 0.371 | 0.398 | 0.3846 |  |  | 양호 | 합격 | 무 | 양호 | 양호 | 무 | 불검출 | 합격
1월 |  | 가공6 | 2026-01-14 | 문종실 | 4 | 19 | 40 | 14.5 | 25 | 251217D022 | R/T |  | 일반 |  | 3겹 순수 프리미엄 25m (P) | 3 | 30 | 적 합 | 107 | 114 | 117 |  |  | 25.2 | 14.21 | 3234 | 570 | [6 empty] | 90 | 0.5 | 양호 | 합격 | 무 | 양호 | 양호 | 무 | 불검출 | 합격
1월 |  | 가공5 | 2026-01-14 | 문종실 | 4 | 20 | 30 | 14 | 27 | 260112D027 | R/T |  | 일반 |  | 3겹 순수 시그니처 27m (N) | 3 | 30 | 적 합 | 96 | 112 | 117 |  |  | 27.2 | 13.95 | 2820 | 840 | [6 empty] | 50 | 0.6 | 양호 | 합격 | 무 | 양호 | 양호 | 무 | 불검출 | 합격
1월 |  | 가공4 | 2026-01-14 | 문종실 | 4 | 20 | 50 | 13.5 | 27 | 260110C005 | R/T |  | 기획 |  | 3겹 소프트 27m | 3 | 30 | 적 합 | 98 | 113 | 118 |  |  | 27.1 | 13.91 | 2480 | 1090 | [6 empty] | 90 | 1.3 | 양호 | 합격 | 무 | 양호 | 양호 | 무 | 불검출 | 합격
1월 |  | 가공3 | 2026-01-14 | 문종실 | 4 | 21 | 40 | 20 | 150 | 260114C007 | K/T |  |  |  | 데일리 키친타올 150매 | 2 | 8 | 적 합 | 222 | 120 | 127 |  |  | 150 | 20.07 | 4755 | 990 | [8 empty] | 양호 | 합격 | 무 | 양호 | 양호 | 무 | 불검출 | 합격
1월 |  | 가공3 | 2026-01-14 | 문종실 | 3 | 23 | 40 | 20 | 150 | 260114C008 | K/T |  |  |  | 데일리 키친타올 150매 | 2 | 8 | 적 합 | 222 | 120 | 126 | 120 | 4.761905 | 150 | 20.74 | 4842 | 1110 | 0.632 | 0.683 | 0.669 | 0.703 | 0.724 | 0.6822 |  |  | 양호 | 합격 | 무 | 양호 | 양호 | 무 | 불검출 | 합격
1월 |  | 가공6 | 2026-01-14 | 문종실 | 3 | 24 | 0 | 14.5 | 25 | 251226D023 | R/T |  | 일반 |  | 3겹 순수 프리미엄 25m (P) | 3 | 30 | 적 합 | 106 | 114 | 117 | 113 | 3.418803 | 25.2 | 14.66 | 3500 | 1010 | 0.427 | 0.431 | 0.423 | 0.405 | 0.416 | 0.4204 |  |  | 양호 | 합격 | 무 | 양호 | 양호 | 무 | 불검출 | 합격
1월 |  | 가공5 | 2026-01-14 | 문종실 | 3 | 1 | 30 | 14 | 27 | 260112D014 | R/T |  | 일반 |  | 3겹 순수 시그니처 27m (N) | 3 | 30 | 적 합 | 96 | 112 | 117 | 112 | 4.273504 | 27.2 | 14.18 | 2543 | 770 | 0.404 | 0.379 | 0.383 | 0.391 | 0.395 | 0.3904 |  |  | 양호 | 합격 | 무 | 양호 | 양호 | 무 | 불검출 | 합격
1월 |  | 가공6 | 2026-01-14 | 문종실 | 3 | 3 | 30 | 14.5 | 30 | 260114D025 | R/T |  | 일반 |  | 3겹 순수 프리미엄 더 퍼스트 30m (코튼함유) | 3 | 30 | 적 합 | 107 | 114 | 126 |  |  | 30.2 | 14.36 | 3808 | 820 | [6 empty] | 40 | 0.5 | 양호 | 합격 | 무 | 양호 | 양호 | 무 | 불검출 | 합격
1월 |  | 가공3 | 2026-01-14 | 문종실 | 3 | 3 | 50 | 20 | 150 | 260114C015 | K/T |  |  |  | 데일리 키친타올 150매 | 2 | 8 | 적 합 | 222 | 121 | 127 |  |  | 150 | 19.89 | 2770 | 1900 | [8 empty] | 양호 | 합격 | 무 | 양호 | 양호 | 무 | 불검출 | 합격
1월 |  | 가공5 | 2026-01-14 | 문종실 | 3 | 5 | 10 | 14 | 27 | 260112D008 | R/T |  | 일반 |  | 3겹 순수 시그니처 27m (N) | 3 | 30 | 적 합 | 96 | 112 | 117 |  |  | 27.2 | 13.88 | 1976 | 830 | [6 empty] | 60 | 0.6 | 양호 | 합격 | 무 | 양호 | 양호 | 무 | 불검출 | 합격
1월 |  | 가공6 | 2026-01-15 | 권혜림 | 1 | 8 | 10 | 14.5 | 30 | 260114D030 | R/T |  | 일반 |  | 3겹 순수 프리미엄 더 퍼스트 30m (코튼함유) | 3 | 30 | 적 합 | 107 | 113 | 125 | 121 | 3.2 | 30.1 | 14.66 | 3208 | 1120 | 0.426 | 0.429 | 0.421 | 0.416 | 0.432 | 0.4248 |  |  | 양호 | 합격 | 무 | 양호 | 양호 | 무 | 불검출 | 합격
1월 |  | 가공3 | 2026-01-15 | 권혜림 | 1 | 8 | 30 | 20 | 150 | 260114C024 | K/T |  |  |  | 데일리 키친타올 150매 | 2 | 8 | 적 합 | 222 | 121 | 127 | 119 | 6.299213 | 150 | 19.98 | 5171 | 1520 | 0.671 | 0.638 | 0.651 | 0.639 | 0.654 | 0.6506 |  |  | 양호 | 합격 | 무 | 양호 | 양호 | 무 | 불검출 | 합격
1월 |  | 가공5 | 2026-01-15 | 권혜림 | 1 | 9 | 20 | 14 | 27 | 251227C029 | R/T |  | 일반 |  | 3겹 순수 시그니처 27m (N) | 3 | 30 | 적 합 | 96 | 111 | 117 | 112 | 4.273504 | 27.2 | 14.09 | 2678 | 1140 | 0.392 | 0.393 | 0.408 | 0.391 | 0.381 | 0.393 |  |  | 양호 | 합격 | 무 | 양호 | 양호 | 무 | 불검출 | 합격
1월 |  | 가공4 | 2026-01-15 | 권혜림 | 1 | 9 | 50 | 13.5 | 27 | 260109C004 | R/T |  | 기획 |  | 3겹 소프트 27m | 3 | 30 | 적 합 | 97 | 113 | 117 | 112 | 4.273504 | 27 | 12.83 | 3085 | 1170 | 0.496 | 0.483 | 0.473 | 0.512 | 0.497 | 0.4922 |  |  | 양호 | 합격 | 무 | 양호 | 양호 | 무 | 불검출 | 합격
1월 |  | 가공6 | 2026-01-15 | 권혜림 | 1 | 12 | 10 | 14.5 | 30 | 260114D036 | R/T |  | 일반 |  | 3겹 순수 프리미엄 더 퍼스트 30m (코튼함유) | 3 | 30 | 적 합 | 107 | 113 | 125 |  |  | 30.1 | 14.07 | 2705 | 940 | [8 empty] | 양호 | 합격 | 무 | 양호 | 양호 | 무 | 불검출 | 합격
1월 |  | 가공3 | 2026-01-15 | 권혜림 | 1 | 12 | 30 | 20 | 150 | 260114C028 | K/T |  |  |  | 데일리 키친타올 150매 | 2 | 8 | 적 합 | 222 | 120 | 127 |  |  | 150 | 20.45 | 4068 | 1450 | [8 empty] | 양호 | 합격 | 무 | 양호 | 양호 | 무 | 불검출 | 합격
1월 |  | 가공4 | 2026-01-15 | 권혜림 | 1 | 13 | 10 | 13.5 | 27 | 260109C003 | R/T |  | 기획 |  | 3겹 소프트 27m | 3 | 30 | 적 합 | 98 | 113 | 116 |  |  | 27 | 12.93 | 2690 | 1460 | [8 empty] | 양호 | 합격 | 무 | 양호 | 양호 | 무 | 불검출 | 합격
1월 |  | 가공5 | 2026-01-15 | 권혜림 | 1 | 13 | 40 | 14 | 27 | 251226C025 | R/T |  | 일반 |  | 3겹 순수 시그니처 27m (N) | 3 | 30 | 엠보 눌림 불량 | 96 | 111 | 116 |  |  | 27.1 | 14.03 | 2282 | 1040 | [8 empty] | 양호 | 합격 | 무 | 불량 | 양호 | 무 | 불검출 | 불합격
1월 |  | 가공3 | 2026-01-15 | 박용주 | 4 | 16 | 20 | 20 | 150 | 260114C026 | K/T |  |  |  | 데일리 키친타올 150매 | 2 | 8 | 적 합 | 222 | 121 | 127 | 119 | 6.299213 | 150 | 20.74 | 5279 | 1700 | 0.64 | 0.6 | 0.631 | 0.643 | 0.624 | 0.6276 |  |  | 양호 | 합격 | 무 | 양호 | 양호 | 무 | 불검출 | 합격
1월 |  | 가공6 | 2026-01-15 | 박용주 | 4 | 15 | 50 | 14.5 | 30 | 260115D005 | R/T |  | 일반 |  | 3겹 순수 프리미엄 더 퍼스트 30m (코튼함유) | 3 | 30 | 적 합 | 106 | 114 | 125 | 121 | 3.2 | 30.1 | 14.13 | 2954 | 1030 | 0.373 | 0.388 | 0.397 | 0.403 | 0.408 | 0.3938 |  |  | 양호 | 합격 | 무 | 양호 | 양호 | 무 | 불검출 | 합격
1월 |  | 가공4 | 2026-01-15 | 박용주 | 4 | 17 | 0 | 13.5 | 27 | 260110C004 | R/T |  | 기획 |  | 3겹 소프트 27m | 3 | 30 | 적 합 | 97 | 113 | 117 | 112 | 4.273504 | 27.1 | 13.03 | 3302 | 1400 | 0.495 | 0.512 | 0.474 | 0.506 | 0.526 | 0.5026 |  |  | 양호 | 합격 | 무 | 양호 | 양호 | 무 | 불검출 | 합격
1월 |  | 가공5 | 2026-01-15 | 박용주 | 4 | 17 | 20 | 14 | 27 | 260115D006 | R/T |  | 일반 |  | 3겹 순수 시그니처 27m (N) | 3 | 30 | 적 합 | 96 | 112 | 117 | 110 | 5.982906 | 27.3 | 13.93 | 3165 | 1220 | 0.372 | 0.394 | 0.414 | 0.372 | 0.375 | 0.3854 |  |  | 양호 | 합격 | 무 | 양호 | 양호 | 무 | 불검출 | 합격
1월 |  | 가공3 | 2026-01-15 | 박용주 | 4 | 20 | 20 | 20 | 150 | 260112C034 | K/T |  |  |  | 데일리 키친타올 150매 | 2 | 8 | 적 합 | 221 | 121 | 127 |  |  | 150 | 19.9 | 4551 | 1500 | [8 empty] | 양호 | 합격 | 무 | 양호 | 양호 | 무 | 불검출 | 합격
1월 |  | 가공6 | 2026-01-15 | 박용주 | 4 | 19 | 40 | 14.5 | 30 | 260115D010 | R/T |  | 일반 |  | 3겹 순수 프리미엄 더 퍼스트 30m (코튼함유) | 3 | 30 | 적 합 | 106 | 114 | 125 |  |  | 30.1 | 14.13 | 3384 | 1110 | [6 empty] | 45 | 0.4 | 양호 | 합격 | 무 | 양호 | 양호 | 무 | 불검출 | 합격
1월 |  | 가공4 | 2026-01-15 | 박용주 | 4 | 21 | 40 | 13.5 | 27 | 260109C005 | R/T |  | 기획 |  | 3겹 소프트 27m | 3 | 30 | 주름혼입 | 97 | 114 | 117 |  |  | 27.2 | 12.74 | 2762 | 1380 | [6 empty] | 170 | 1.8 | 양호 | 합격 | 무 | 양호 | 양호 | 무 | 불검출 | 불합격
1월 |  | 가공5 | 2026-01-15 | 박용주 | 4 | 21 | 20 | 13.5 | 30 | 260114D021 | R/T |  | 기획 |  | 3겹 퓨어앤데코 30m (특판납품용)(S) | 3 | 30 | 적 합 | 96 | 112 | 121 |  |  | 30.1 | 13.79 | 2381 | 1060 | [6 empty] | 45 | 0.6 | 양호 | 합격 | 무 | 양호 | 양호 | 무 | 불검출 | 합격
1월 |  | 가공3 | 2026-01-15 | 문종실 | 3 | 23 | 40 | 20 | 150 | 260115C003 | K/T |  |  |  | 데일리 키친타올 150매 | 2 | 8 | 적 합 | 222 | 121 | 127 | 120 | 5.511811 | 150 | 19.99 | 4517 | 920 | 0.627 | 0.562 | 0.614 | 0.614 | 0.632 | 0.6098 |  |  | 양호 | 합격 | 무 | 양호 | 양호 | 무 | 불검출 | 합격
1월 |  | 가공6 | 2026-01-15 | 문종실 | 3 | 24 | 10 | 14.5 | 30 | 260115D011 | R/T |  | 일반 |  | 3겹 순수 프리미엄 더 퍼스트 30m (코튼함유) | 3 | 30 | 적 합 | 107 | 113 | 125 | 122 | 2.4 | 30.2 | 14.12 | 1982 | 700 | 0.405 | 0.415 | 0.411 | 0.409 | 0.417 | 0.4114 |  |  | 양호 | 합격 | 무 | 양호 | 양호 | 무 | 불검출 | 합격
1월 |  | 가공5 | 2026-01-15 | 문종실 | 3 | 1 | 50 | 13.5 | 30 | 260114D018 | R/T |  | 기획 |  | 3겹 퓨어앤데코 30m (특판납품용)(S) | 3 | 30 | 적 합 | 96 | 111 | 120 | 116 | 3.333333 | 30.1 | 13.37 | 2213 | 650 | 0.383 | 0.371 | 0.369 | 0.367 | 0.365 | 0.371 |  |  | 양호 | 합격 | 무 | 양호 | 양호 | 무 | 불검출 | 합격
1월 |  | 가공6 | 2026-01-15 | 문종실 | 3 | 3 | 50 | 14.5 | 30 | 260115D018 | R/T |  | 일반 |  | 3겹 순수 프리미엄 더 퍼스트 30m (코튼함유) | 3 | 30 | 적 합 | 107 | 114 | 126 |  |  | 30.2 | 14.44 | 2519 | 700 | [6 empty] | 50 | 0.5 | 양호 | 합격 | 무 | 양호 | 양호 | 무 | 불검출 | 합격
1월 |  | 가공3 | 2026-01-15 | 문종실 | 3 | 4 | 10 | 20 | 150 | 260115C006 | K/T |  |  |  | 데일리 키친타올 150매 | 2 | 8 | 적 합 | 222 | 121 | 127 |  |  | 150 | 19.61 | 3456 | 830 | [8 empty] | 양호 | 합격 | 무 | 양호 | 양호 | 무 | 불검출 | 합격
1월 |  | 가공5 | 2026-01-15 | 문종실 | 3 | 5 | 0 | 13.5 | 30 | 260114D013 | R/T |  | 기획 |  | 3겹 퓨어앤데코 30m (특판납품용)(S) | 3 | 30 | 적 합 | 96 | 111 | 121 |  |  | 30.2 | 13.95 | 2438 | 1130 | [6 empty] | 50 | 0.7 | 양호 | 합격 | 무 | 양호 | 양호 | 무 | 불검출 | 합격
1월 |  | 가공3 | 2026-01-16 | 박용주 | 1 | 8 | 20 | 20 | 150 | 260115C004 | K/T |  |  |  | 데일리 키친타올 150매 | 2 | 8 | 적 합 | 221 | 120 | 127 | 119 | 6.299213 | 150 | 20.26 | 5563 | 1890 | 0.648 | 0.618 | 0.619 | 0.617 | 0.63 | 0.6264 |  |  | 양호 | 합격 | 무 | 양호 | 양호 | 무 | 불검출 | 합격
1월 |  | 가공6 | 2026-01-16 | 박용주 | 1 | 7 | 50 | 14.5 | 30 | 260115D025 | R/T |  | 일반 |  | 3겹 순수 프리미엄 더 퍼스트 30m (코튼함유) | 3 | 30 | 적 합 | 106 | 114 | 126 | 121 | 3.968254 | 30.2 | 14.27 | 3434 | 1230 | 0.414 | 0.381 | 0.433 | 0.405 | 0.418 | 0.4102 |  |  | 양호 | 합격 | 무 | 양호 | 양호 | 무 | 불검출 | 합격
1월 |  | 가공4 | 2026-01-16 | 박용주 | 1 | 9 | 40 | 15.5 | 40 | 260112C028 | R/T |  | 일반 |  | 깨끗한나라 2겹 순수 오리지널 40m | 2 | 30 | 적 합 | 97 | 113 | 120 | 115 | 4.166667 | 40.4 | 15.46 | 2422 | 1140 | 0.349 | 0.349 | 0.352 | 0.35 | 0.353 | 0.3506 |  |  | 양호 | 불합격 | 무 | 양호 | 양호 | 무 | 불검출 | 합격
1월 |  | 가공5 | 2026-01-16 | 박용주 | 1 | 10 | 40 | 13.5 | 30 | 260114D017 | R/T |  | 기획 |  | 3겹 퓨어앤데코 30m (특판납품용)(S) | 3 | 30 | 적 합 | 96 | 112 | 120 | 114 | 5 | 29.9 | 14.16 | 2632 | 1080 | 0.369 | 0.372 | 0.37 | 0.366 | 0.368 | 0.369 |  |  | 양호 | 합격 | 무 | 양호 | 양호 | 무 | 불검출 | 합격
1월 |  | 가공3 | 2026-01-16 | 박용주 | 1 | 12 | 20 | 20 | 150 | 260114C018 | K/T |  |  |  | 데일리 키친타올 150매 | 2 | 8 | 적 합 | 221 | 120 | 126 |  |  | 150 | 19.89 | 4550 | 1640 | [8 empty] | 양호 | 합격 | 무 | 양호 | 양호 | 무 | 불검출 | 합격
1월 |  | 가공6 | 2026-01-16 | 박용주 | 1 | 12 | 40 | 14.5 | 30 | 260115D030 | R/T |  | 일반 |  | 3겹 순수 프리미엄 30m (P) | 3 | 30 | 적 합 | 106 | 114 | 125 |  |  | 30.1 | 14.16 | 2510 | 1030 | [8 empty] | 양호 | 합격 | 무 | 양호 | 양호 | 무 | 불검출 | 합격
1월 |  | 가공4 | 2026-01-16 | 박용주 | 1 | 13 | 50 | 15.5 | 40 | 260112C026 | R/T |  | 일반 |  | 깨끗한나라 2겹 순수 오리지널 40m | 2 | 30 | 적 합 | 97 | 112 | 120 |  |  | 40.2 | 14.96 | 1579 | 1090 | [8 empty] | 양호 | 합격 | 무 | 양호 | 양호 | 무 | 불검출 | 합격
1월 |  | 가공5 | 2026-01-16 | 박용주 | 1 | 13 | 30 | 13.5 | 30 | 260107D021 | R/T |  | 기획 |  | 3겹 퓨어앤데코 30m (특판납품용)(S) | 3 | 30 | 절취선 뜯김불량 | 96 | 112 | 121 |  |  | 30.4 | 13.97 | 2891 | 1130 | [8 empty] | 불량 | 합격 | 무 | 양호 | 양호 | 무 | 불검출 | 불합격
1월 |  | 가공3 | 2026-01-16 | 박용주 | 4 | 15 | 30 | 20 | 150 | 260116C005 | K/T |  |  |  | 데일리 키친타올 150매 | 2 | 8 | 적 합 | 221 | 121 | 127 | 119 | 6.299213 | 150 | 20.19 | 5698 | 1550 | 0.623 | 0.591 | 0.621 | 0.634 | 0.605 | 0.6148 |  |  | 양호 | 합격 | 무 | 양호 | 양호 | 무 | 불검출 | 합격
1월 |  | 가공6 | 2026-01-16 | 박용주 | 4 | 16 | 10 | 14.5 | 30 | 251224D019 | R/T |  | 일반 |  | 3겹 순수 프리미엄 30m (P) | 3 | 30 | 적 합 | 107 | 114 | 125 | 121 | 3.2 | 30.2 | 14.35 | 3308 | 1070 | 0.393 | 0.397 | 0.4 | 0.388 | 0.399 | 0.3954 |  |  | 양호 | 합격 | 무 | 양호 | 양호 | 무 | 불검출 | 합격
1월 |  | 가공4 | 2026-01-16 | 박용주 | 4 | 17 | 0 | 15.5 | 40 | 260112C017 | R/T |  | 일반 |  | 깨끗한나라 2겹 순수 오리지널 40m | 2 | 30 | 적 합 | 97 | 113 | 120 | 116 | 3.333333 | 40.3 | 15.07 | 2132 | 920 | 0.35 | 0.359 | 0.359 | 0.36 | 0.361 | 0.3578 |  |  | 양호 | 합격 | 무 | 양호 | 양호 | 무 | 불검출 | 합격
1월 |  | 가공5 | 2026-01-16 | 박용주 | 4 | 17 | 20 | 13.5 | 30 | 260114D020 | R/T |  | 기획 |  | 3겹 퓨어앤데코 30m (특판납품용)(S) | 3 | 30 | 적 합 | 96 | 112 | 121 | 115 | 4.958678 | 30.3 | 13.81 | 2234 | 1100 | 0.389 | 0.364 | 0.375 | 0.367 | 0.374 | 0.3738 |  |  | 양호 | 합격 | 무 | 양호 | 양호 | 무 | 불검출 | 합격
1월 |  | 가공3 | 2026-01-16 | 송지숙 | 4 | 20 | 10 | 20 | 150 | 260116C010 | K/T |  |  |  | 데일리 키친타올 150매 | 2 | 8 | 적 합 | 221 | 120 | 126 |  |  | 150 | 19.59 | 4613 | 1540 | [8 empty] | 양호 | 합격 | 무 | 양호 | 양호 | 무 | 불검출 | 합격
1월 |  | 가공6 | 2026-01-16 | 송지숙 | 4 | 21 | 20 | 14.5 | 30 | 260114D026 | R/T |  | 일반 |  | 3겹 순수 프리미엄 30m (P) | 3 | 30 | 적 합 | 106 | 114 | 125 |  |  | 30.3 | 14.49 | 2732 | 1160 | [6 empty] | 65 | 0.4 | 양호 | 합격 | 무 | 양호 | 양호 | 무 | 불검출 | 합격
1월 |  | 가공4 | 2026-01-16 | 송지숙 | 4 | 21 | 0 | 15.5 | 40 | 251228C026 | R/T |  | 일반 |  | 깨끗한나라 2겹 순수 오리지널 40m | 2 | 30 | 적 합 | 97 | 113 | 120 |  |  | 40.6 | 16.01 | 2026 | 1080 | [6 empty] | 95 | 1.2 | 양호 | 합격 | 무 | 양호 | 양호 | 무 | 불검출 | 합격
1월 |  | 가공5 | 2026-01-16 | 송지숙 | 4 | 20 | 40 | 14 | 25 | 260116D009 | R/T |  | 일반 |  | 3겹 순수 시그니처 25m (N) | 3 | 30 | 적 합 | 107 | 112 |  |  |  | 25.4 | 13.52 | 2053 | 670 | [6 empty] | 100 | 0.9 | 양호 | 합격 | 무 | 양호 | 양호 | 무 | 불검출 | 합격
1월 |  | 가공3 | 2026-01-16 | 송지숙 | 2 | 23 | 30 | 20 | 150 | 260116C013 | K/T |  |  |  | 데일리 키친타올 150매 | 2 | 8 | 적 합 | 220 | 120 | 126 | 120 | 4.761905 | 150 | 19.88 | 5699 | 1480 | 0.635 | 0.648 | 0.626 | 0.638 | 0.615 | 0.6324 |  |  | 양호 | 합격 | 무 | 양호 | 양호 | 무 | 불검출 | 합격
1월 |  | 가공6 | 2026-01-16 | 송지숙 | 2 | 24 | 20 | 14.5 | 30 | 251204D011 | R/T |  | 일반 |  | 3겹 순수 프리미엄 30m (P) | 3 | 30 | 적 합 | 106 | 114 | 124 | 121 | 2.419355 | 30.3 | 14.57 | 3132 | 1440 | 0.408 | 0.396 | 0.412 | 0.412 | 0.397 | 0.405 |  |  | 양호 | 합격 | 무 | 양호 | 양호 | 무 | 불검출 | 합격
1월 |  | 가공5 | 2026-01-16 | 송지숙 | 2 | 24 | 50 | 14 | 25 | 260116D013 | R/T |  | 일반 |  | 3겹 순수 시그니처 25m (N) | 3 | 30 | 적 합 | 106 | 112 | 112 | 107 | 4.464286 | 25.4 | 13.87 | 2330 | 1120 | 0.381 | 0.406 | 0.368 | 0.369 | 0.373 | 0.3794 |  |  | 양호 | 합격 | 무 | 양호 | 양호 | 무 | 불검출 | 합격
1월 |  | 가공3 | 2026-01-16 | 송지숙 | 2 | 4 | 0 | 20 | 100 | 260116C014 | K/T |  |  |  | 명절 요리 준비 싹쓸이 키친타월 100매 | 2 | 6 | 적 합 | 221 | 100 | 109 |  |  | 100 | 20.36 | 5455 | 1270 | [8 empty] | 양호 | 합격 | 무 | 양호 | 양호 | 무 | 불검출 | 합격
1월 |  | 가공6 | 2026-01-16 | 송지숙 | 2 | 3 | 30 | 14.5 | 30 | 251025D021 | R/T |  | 일반 |  | 3겹 순수 프리미엄 30m (P) | 3 | 30 | 적 합 | 106 | 114 | 124 |  |  | 30.3 | 14.68 | 3066 | 1260 | [6 empty] | 80 | 0.4 | 양호 | 합격 | 무 | 양호 | 양호 | 무 | 불검출 | 합격
1월 |  | 가공5 | 2026-01-16 | 송지숙 | 2 | 5 | 20 | 14 | 25 | 260116D019 | R/T |  | 일반 |  | 3겹 순수 시그니처 25m (N) | 3 | 30 | 적 합 | 106 | 112 | 111 |  |  | 25.3 | 13.84 | 2573 | 1000 | [6 empty] | 95 | 0.9 | 양호 | 합격 | 무 | 양호 | 양호 | 무 | 불검출 | 합격
1월 |  | 가공6 | 2026-01-17 | 권혜림 | 1 | 8 | 10 | 14.5 | 30 | 251204D007 | R/T |  | 일반 |  | 3겹 순수 프리미엄 30m (P) | 3 | 30 | 적 합 | 107 | 113 | 124 | 120 | 3.225806 | 30.1 | 13.93 | 2720 | 1030 | 0.451 | 0.406 | 0.438 | 0.432 | 0.392 | 0.4238 |  |  | 양호 | 합격 | 무 | 양호 | 양호 | 무 | 불검출 | 합격
1월 |  | 가공3 | 2026-01-17 | 권혜림 | 1 | 8 | 30 | 20 | 100 | 260116C015 | K/T |  |  |  | 명절 요리 준비 싹쓸이 키친타월 100매 | 2 | 6 | 적 합 | 222 | 120 | 110 | 103 | 6.363636 | 100 | 20.46 | 5474 | 1640 | 0.636 | 0.666 | 0.648 | 0.643 | 0.661 | 0.6508 |  |  | 양호 | 합격 | 무 | 양호 | 양호 | 무 | 불검출 | 합격
1월 |  | 가공6 | 2026-01-17 | 권혜림 | 1 | 12 | 30 | 14.5 | 30 | 251224D024 | R/T |  | 일반 |  | 3겹 순수 프리미엄 30m (P) | 3 | 30 | 적 합 | 107 | 113 | 124 |  |  | 30.1 | 13.95 | 2940 | 980 | [8 empty] | 양호 | 합격 | 무 | 양호 | 양호 | 무 | 불검출 | 합격
1월 |  | 가공3 | 2026-01-17 | 권혜림 | 1 | 12 | 50 | 20 | 100 | 260116C011 | K/T |  |  |  | 명절 요리 준비 싹쓸이 키친타월 100매 | 2 | 6 | 적 합 | 221 | 120 | 110 |  |  | 100 | 20 | 5675 | 1840 | [8 empty] | 양호 | 합격 | 무 | 양호 | 양호 | 무 | 불검출 | 합격
1월 |  | 가공3 | 2026-01-17 | 권혜림 | 4 | 15 | 50 | 20 | 100 | 260116C008 | K/T |  |  |  | 명절 요리 준비 싹쓸이 키친타월 100매 | 2 | 6 | 적 합 | 222 | 120 | 110 | 103 | 6.363636 | 100 | 19.24 | 3862 | 1360 | 0.748 | 0.703 | 0.704 | 0.721 | 0.734 | 0.722 |  |  | 양호 | 합격 | 무 | 양호 | 양호 | 무 | 불검출 | 합격
1월 |  | 가공6 | 2026-01-17 | 권혜림 | 4 | 16 | 10 | 14.5 | 30 | 260115D001 | R/T |  | 일반 |  | 3겹 순수 프리미엄 30m (P) | 3 | 30 | 적 합 | 107 | 113 | 124 | 120 | 3.225806 | 30.1 | 14.08 | 2386 | 1100 | 0.414 | 0.445 | 0.415 | 0.424 | 0.418 | 0.4232 |  |  | 양호 | 합격 | 무 | 양호 | 양호 | 무 | 불검출 | 합격
1월 |  | 가공3 | 2026-01-17 | 송지숙 | 4 | 20 | 0 | 20 | 100 | 260117C005 | K/T |  |  |  | 명절 요리 준비 싹쓸이 키친타월 100매 | 2 | 6 | 적 합 | 220 | 121 | 110 |  |  | 100 | 19.51 | 4006 | 1370 | [8 empty] | 양호 | 합격 | 무 | 양호 | 양호 | 무 | 불검출 | 합격
1월 |  | 가공6 | 2026-01-17 | 송지숙 | 4 | 20 | 20 | 14.5 | 30 | 260117D012 | R/T |  | 일반 |  | 3겹 순수 프리미엄 30m (P) | 3 | 30 | 적 합 | 107 | 114 | 125 |  |  | 30.3 | 14.17 | 2892 | 830 | [6 empty] | 45 | 0.4 | 양호 | 합격 | 무 | 양호 | 양호 | 무 | 불검출 | 합격
1월 |  | 가공6 | 2026-01-17 | 송지숙 | 2 | 23 | 40 | 14.5 | 30 | 260117D015 | R/T |  | 일반 |  | 3겹 순수 프리미엄 30m (P) | 3 | 30 | 적 합 | 107 | 114 | 125 | 122 | 2.4 | 30.2 | 14.21 | 2931 | 1160 | 0.415 | 0.423 | 0.448 | 0.431 | 0.429 | 0.4292 |  |  | 양호 | 합격 | 무 | 양호 | 양호 | 무 | 불검출 | 합격
1월 |  | 가공3 | 2026-01-17 | 송지숙 | 2 | 23 | 20 | 20 | 100 | 260117C004 | K/T |  |  |  | 명절 요리 준비 싹쓸이 키친타월 100매 | 2 | 6 | 적 합 | 222 | 121 | 110 | 102 | 7.272727 | 100 | 19.97 | 5428 | 1380 | 0.703 | 0.669 | 0.698 | 0.754 | 0.724 | 0.7096 |  |  | 양호 | 합격 | 무 | 양호 | 양호 | 무 | 불검출 | 합격
1월 |  | 가공3 | 2026-01-17 | 송지숙 | 2 | 3 | 20 | 20 | 100 | 260117C006 | K/T |  |  |  | 명절 요리 준비 싹쓸이 키친타월 100매 | 2 | 6 | 적 합 | 221 | 121 | 110 |  |  | 100 | 20.54 | 4649 | 1320 | [8 empty] | 양호 | 합격 | 무 | 양호 | 양호 | 무 | 불검출 | 합격
1월 |  | 가공6 | 2026-01-17 | 송지숙 | 2 | 4 | 0 | 14.5 | 33 | 260117D019 | R/T |  | 일반 |  | 3겹 순수 프리미엄 33m (띠지) | 3 | 30 | 적 합 | 99 | 114 | 128 |  |  | 33.4 | 13.72 | 2097 | 840 | [6 empty] | 30 | 0.3 | 양호 | 합격 | 무 | 양호 | 양호 | 무 | 불검출 | 합격
1월 |  | 가공3 | 2026-01-18 | 권혜림 | 1 | 8 | 10 | 20 | 100 | 260117C003 | K/T |  |  |  | 명절 요리 준비 싹쓸이 키친타월 100매 | 2 | 6 | 적 합 | 222 | 120 | 109 | 101 | 7.33945 | 110 | 20.26 | 4670 | 1480 | 0.742 | 0.726 | 0.755 | 0.732 | 0.736 | 0.7382 |  |  | 양호 | 합격 | 무 | 양호 | 양호 | 무 | 불검출 | 합격
1월 |  | 가공6 | 2026-01-18 | 권혜림 | 1 | 8 | 30 | 14.5 | 33 | 260117D029 | R/T |  | 일반 |  | 3겹 순수 프리미엄 33m (띠지) | 3 | 30 | 적 합 | 98 | 113 | 127 | 123 | 3.149606 | 33.1 | 14.06 | 2323 | 1010 | 0.419 | 0.401 | 0.412 | 0.403 | 0.433 | 0.4136 |  |  | 양호 | 합격 | 무 | 양호 | 양호 | 무 | 불검출 | 합격
1월 |  | 가공6 | 2026-01-18 | 권혜림 | 1 | 12 | 20 | 14.5 | 33 | 260118D003 | R/T |  | 일반 |  | 3겹 순수 프리미엄 33m (띠지) | 3 | 30 | 적 합 | 98 | 113 | 127 |  |  | 33.2 | 14.09 | 2976 | 830 | [8 empty] | 양호 | 합격 | 무 | 양호 | 양호 | 무 | 불검출 | 합격
1월 |  | 가공3 | 2026-01-18 | 권혜림 | 1 | 12 | 40 | 20 | 100 | 260116C033 | K/T |  |  |  | 명절 요리 준비 싹쓸이 키친타월 100매 | 2 | 6 | 적 합 | 221 | 120 | 109 |  |  | 110 | 19.51 | 4967 | 1480 | [8 empty] | 양호 | 합격 | 무 | 양호 | 양호 | 무 | 불검출 | 합격
1월 |  | 가공6 | 2026-01-18 | 문종실 | 3 | 16 | 10 | 14.5 | 33 | 260118D005 | R/T |  | 일반 |  | 3겹 순수 프리미엄 33m (띠지) | 3 | 30 | 적 합 | 99 | 114 | 128 | 124 | 3.125 | 33.2 | 14.03 | 3123 | 830 | 0.396 | 0.405 | 0.405 | 0.386 | 0.403 | 0.399 |  |  | 양호 | 합격 | 무 | 양호 | 양호 | 무 | 불검출 | 합격
1월 |  | 가공3 | 2026-01-18 | 문종실 | 3 | 15 | 50 | 20 | 100 | 260117C002 | K/T |  |  |  | 명절 요리 준비 싹쓸이 키친타월 100매 | 2 | 6 | 적 합 | 222 | 120 | 109 | 101 | 7.33945 | 110 | 20.35 | 4407 | 1400 | 0.631 | 0.639 | 0.631 | 0.646 | 0.661 | 0.6416 |  |  | 양호 | 합격 | 무 | 양호 | 양호 | 무 | 불검출 | 합격
1월 |  | 가공3 | 2026-01-18 | 문종실 | 3 | 19 | 30 | 20 | 100 | 260116C007 | K/T |  |  |  | 명절 요리 준비 싹쓸이 키친타월 100매 | 2 | 6 | 적 합 | 221 | 121 | 109 |  |  | 110 | 19.63 | 5001 | 1280 | [8 empty] | 양호 | 합격 | 무 | 양호 | 양호 | 무 | 불검출 | 합격
1월 |  | 가공6 | 2026-01-18 | 문종실 | 3 | 20 | 0 | 14.5 | 33 | 260118D012 | R/T |  | 일반 |  | 3겹 순수 프리미엄 33m (띠지) | 3 | 30 | 적 합 | 99 | 113 | 127 |  |  | 33.2 | 14.32 | 3168 | 1010 | [6 empty] | 50 | 0.5 | 양호 | 합격 | 무 | 양호 | 양호 | 무 | 불검출 | 합격
1월 |  | 가공3 | 2026-01-18 | 송지숙 | 2 | 1 | 10 | 20 | 115 | 260114C009 | K/T |  |  |  | 데일리 키친타올 110+5매 | 2 | 6 | 적 합 | 221 | 121 | 111 | 104 | 6.306306 | 115 | 20.27 | 5148 | 1520 | 0.607 | 0.584 | 0.631 | 0.574 | 0.575 | 0.5942 |  |  | 양호 | 합격 | 무 | 양호 | 양호 | 무 | 불검출 | 합격
1월 |  | 가공3 | 2026-01-18 | 송지숙 | 2 | 3 | 30 | 20 | 115 | 260114C006 | K/T |  |  |  | 데일리 키친타올 110+5매 | 2 | 6 | 적 합 | 220 | 121 | 111 |  |  | 115 | 20.27 | 4422 | 1550 | [8 empty] | 양호 | 합격 | 무 | 양호 | 양호 | 무 | 불검출 | 합격
1월 |  | 가공6 | 2026-01-18 | 송지숙 | 2 | 1 | 10 | 14.5 | 33 | 260118D020 | R/T |  | 일반 |  | 3겹 순수 프리미엄 33m (띠지) | 3 | 30 | 적 합 | 99 | 114 | 128 | 124 | 3.125 | 33.3 | 14.14 | 3519 | 1120 | 0.402 | 0.396 | 0.394 | 0.391 | 0.401 | 0.3968 |  |  | 양호 | 합격 | 무 | 양호 | 양호 | 무 | 불검출 | 합격
1월 |  | 가공6 | 2026-01-18 | 송지숙 | 2 | 4 | 0 | 14.5 | 33 | 260118D014 | R/T |  | 일반 |  | 3겹 순수 프리미엄 33m (띠지) | 3 | 30 | 적 합 | 99 | 114 | 128 |  |  | 33.4 | 14.16 | 3413 | 1320 | [6 empty] | 65 | 0.4 | 양호 | 합격 | 무 | 양호 | 양호 | 무 | 불검출 | 합격
1월 |  | 가공6 | 2026-01-19 | 권혜림 | 1 | 8 | 10 | 14.5 | 33 | 260117D006 | R/T |  | 일반 |  | 3겹 순수 프리미엄 33m (띠지) | 3 | 30 | 적 합 | 98 | 113 | 127 | 123 | 3.149606 | 33.2 | 14.06 | 2187 | 1110 | 0.401 | 0.443 | 0.427 | 0.422 | 0.408 | 0.4202 |  |  | 양호 | 합격 | 무 | 양호 | 양호 | 무 | 불검출 | 합격
1월 |  | 가공3 | 2026-01-19 | 권혜림 | 1 | 8 | 30 | 20 | 115 | 260114C005 | K/T |  |  |  | 데일리 키친타올 110+5매 | 2 | 6 | 적 합 | 222 | 120 | 109 | 103 | 5.504587 | 115 | 20.02 | 4859 | 1560 | 0.648 | 0.673 | 0.665 | 0.663 | 0.672 | 0.6642 |  |  | 양호 | 합격 | 무 | 양호 | 양호 | 무 | 불검출 | 합격
1월 |  | 가공4 | 2026-01-19 | 권혜림 | 1 | 9 | 20 | 15.5 | 40 | 260118C023 | R/T |  | 일반 |  | 깨끗한나라 2겹 순수 오리지널 40m | 2 | 30 | 적 합 | 98 | 112 | 118 | 115 | 2.542373 | 40.1 | 15.31 | 1878 | 770 | 0.343 | 0.351 | 0.357 | 0.352 | 0.351 | 0.3508 |  |  | 양호 | 불합격 | 무 | 양호 | 양호 | 무 | 불검출 | 합격
1월 |  | 가공5 | 2026-01-19 | 권혜림 | 1 | 9 | 40 | 14 | 25 | 260116D016 | R/T |  | 일반 |  | 3겹 순수 시그니처 25m (N) | 3 | 30 | 적 합 | 107 | 112 | 111 | 106 | 4.504505 | 25.3 | 13.12 | 3123 | 1120 | 0.365 | 0.382 | 0.364 | 0.373 | 0.363 | 0.3694 |  |  | 양호 | 합격 | 무 | 양호 | 양호 | 무 | 불검출 | 합격
1월 |  | 가공3 | 2026-01-19 | 권혜림 | 1 | 12 | 10 | 20 | 115 | 260114C017 | K/T |  |  |  | 데일리 키친타올 110+5매 | 2 | 6 | 적 합 | 222 | 120 | 109 |  |  | 115 | 20 | 3907 | 1670 | [8 empty] | 양호 | 합격 | 무 | 양호 | 양호 | 무 | 불검출 | 합격
1월 |  | 가공4 | 2026-01-19 | 권혜림 | 1 | 12 | 50 | 15.5 | 40 | 260118C020 | R/T |  | 일반 |  | 깨끗한나라 2겹 순수 오리지널 40m | 2 | 30 | 적 합 | 97 | 112 | 119 |  |  | 40.2 | 15.21 | 2087 | 820 | [8 empty] | 양호 | 불합격 | 무 | 양호 | 양호 | 무 | 불검출 | 합격
1월 |  | 가공5 | 2026-01-19 | 권혜림 | 1 | 13 | 10 | 14 | 25 | 260116D022 | R/T |  | 일반 |  | 3겹 순수 시그니처 25m (N) | 3 | 30 | 적 합 | 107 | 112 | 112 |  |  | 25.3 | 13.79 | 2953 | 840 | [8 empty] | 양호 | 합격 | 무 | 양호 | 양호 | 무 | 불검출 | 합격
1월 |  | 가공6 | 2026-01-19 | 권혜림 | 1 | 13 | 30 | 14.5 | 27 | 260119D002 | R/T |  | 일반 |  | 3겹 촉앤감 시그니처 쉬폰 27m(코튼) | 3 | 30 | 적 합 | 98 | 113 | 117 |  |  | 27.5 | 14.52 | 2877 | 1160 | [8 empty] | 양호 | 합격 | 무 | 양호 | 양호 | 무 | 불검출 | 합격
1월 |  | 가공6 | 2026-01-19 | 문종실 | 3 | 15 | 30 | 14.5 | 27 | 260119D001 | R/T |  | 일반 |  | 3겹 촉앤감 시그니처 쉬폰 27m(코튼) | 3 | 30 | 적 합 | 99 | 114 | 118 | 115 | 2.542373 | 27.4 | 14.08 | 3525 | 800 | 0.392 | 0.373 | 0.382 | 0.384 | 0.388 | 0.3838 |  |  | 양호 | 합격 | 무 | 양호 | 양호 | 무 | 불검출 | 합격
1월 |  | 가공3 | 2026-01-19 | 문종실 | 3 | 16 | 10 | 20 | 115 | 260114C005 | K/T |  |  |  | 데일리 키친타올 110+5매 | 2 | 6 | 적 합 | 221 | 120 | 109 | 102 | 6.422018 | 115 | 20.34 | 5116 | 1120 | 0.607 | 0.634 | 0.601 | 0.605 | 0.599 | 0.6092 |  |  | 양호 | 합격 | 무 | 양호 | 양호 | 무 | 불검출 | 합격
1월 |  | 가공4 | 2026-01-19 | 문종실 | 3 | 17 | 10 | 13.5 | 30 | 260118C004 | R/T |  | 기획 |  | 3겹 순수 소프트 30m | 3 | 30 | 적 합 | 97 | 113 | 122 | 118 | 3.278689 | 30.4 | 12.99 | 2143 | 850 | 0.476 | 0.456 | 0.456 | 0.465 | 0.484 | 0.4674 |  |  | 양호 | 합격 | 무 | 양호 | 양호 | 무 | 불검출 | 합격
1월 |  | 가공5 | 2026-01-19 | 문종실 | 3 | 16 | 40 | 14 | 25 | 260116D008 | R/T |  | 일반 |  | 3겹 순수 시그니처 25m (N) | 3 | 30 | 적 합 | 106 | 112 | 112 | 105 | 6.25 | 25.3 | 13.85 | 3352 | 700 | 0.359 | 0.354 | 0.336 | 0.364 | 0.338 | 0.3502 |  |  | 양호 | 합격 | 무 | 양호 | 양호 | 무 | 불검출 | 합격
1월 |  | 가공3 | 2026-01-19 | 문종실 | 3 | 19 | 20 | 20 | 115 | 260114C011 | K/T |  |  |  | 데일리 키친타올 110+5매 | 2 | 6 | 적 합 | 222 | 121 | 109 |  |  | 115 | 19.54 | 5182 | 1420 | [8 empty] | 양호 | 합격 | 무 | 양호 | 양호 | 무 | 불검출 | 합격
1월 |  | 가공6 | 2026-01-19 | 문종실 | 3 | 19 | 40 | 14.5 | 27 | 260119D007 | R/T |  | 일반 |  | 3겹 촉앤감 시그니처 쉬폰 27m(코튼) | 3 | 30 | 적 합 | 99 | 114 | 117 |  |  | 27.1 | 13.83 | 2717 | 710 | [6 empty] | 40 | 0.4 | 양호 | 합격 | 무 | 양호 | 양호 | 무 | 불검출 | 합격
1월 |  | 가공5 | 2026-01-19 | 문종실 | 3 | 21 | 30 | 13.5 | 22 | 260114D014 | R/T |  | 기획 |  | 3겹 니가 필요해 22m | 3 | 30 | 적 합 | 96 | 112 | 111 |  |  | 22.3 | 13.78 | 3148 | 640 | [6 empty] | 40 | 0.5 | 양호 | 합격 | 무 | 양호 | 양호 | 무 | 불검출 | 합격
1월 |  | 가공4 | 2026-01-19 | 문종실 | 3 | 21 | 40 | 13.5 | 30 | 260118C005 | R/T |  | 기획 |  | 3겹 순수 소프트 30m | 3 | 30 | 적 합 | 98 | 113 | 121 |  |  | 30.5 | 12.78 | 3207 | 990 | [6 empty] | 70 | 1.1 | 양호 | 합격 | 무 | 양호 | 양호 | 무 | 불검출 | 합격
1월 |  | 가공3 | 2026-01-19 | 송지숙 | 2 | 23 | 40 | 20 | 130 | 260114C010 | K/T |  |  |  | 데일리 키친타올 130매 | 2 | 4 | 적 합 | 221 | 120 | 125 | 118 | 5.6 | 130 | 20.54 | 4885 | 1740 | 0.724 | 0.703 | 0.712 | 0.709 | 0.717 | 0.713 |  |  | 양호 | 합격 | 무 | 양호 | 양호 | 무 | 불검출 | 합격
1월 |  | 가공6 | 2026-01-19 | 송지숙 | 2 | 24 | 0 | 14.5 | 27 | 260119D012 | R/T |  | 일반 |  | 3겹 촉앤감 시그니처 쉬폰 27m(코튼) | 3 | 30 | 적 합 | 99 | 114 | 118 | 115 | 2.542373 | 27.1 | 13.95 | 3279 | 1310 | 0.39 | 0.398 | 0.393 | 0.395 | 0.385 | 0.3922 |  |  | 양호 | 합격 | 무 | 양호 | 양호 | 무 | 불검출 | 합격
1월 |  | 가공5 | 2026-01-19 | 송지숙 | 2 | 1 | 0 | 13.5 | 22 | 260116D034 | R/T |  | 기획 |  | 3겹 니가 필요해 22m | 3 | 30 | 적 합 | 96 | 112 | 111 | 105 | 5.405405 | 22.4 | 13.66 | 3158 | 1130 | 0.379 | 0.342 | 0.403 | 0.408 | 0.355 | 0.3774 |  |  | 양호 | 합격 | 무 | 양호 | 양호 | 무 | 불검출 | 합격
1월 |  | 가공3 | 2026-01-19 | 송지숙 | 2 | 3 | 20 | 20 | 130 | 260114C003 | K/T |  |  |  | 데일리 키친타올 130매 | 2 | 4 | 적 합 | 221 | 121 | 125 |  |  | 130 | 20.09 | 5212 | 1360 | [8 empty] | 양호 | 합격 | 무 | 양호 | 양호 | 무 | 불검출 | 합격
1월 |  | 가공6 | 2026-01-19 | 송지숙 | 2 | 3 | 40 | 14.5 | 27 | 260119D019 | R/T |  | 일반 |  | 3겹 촉앤감 시그니처 쉬폰 27m(코튼) | 3 | 30 | 적 합 | 99 | 114 | 118 |  |  | 27.2 | 13.97 | 3197 | 1180 | [6 empty] | 45 | 0.4 | 양호 | 합격 | 무 | 양호 | 양호 | 무 | 불검출 | 합격
1월 |  | 가공5 | 2026-01-19 | 송지숙 | 2 | 4 | 50 | 13.5 | 22 | 260116D032 | R/T |  | 기획 |  | 3겹 니가 필요해 22m | 3 | 30 | 적 합 | 96 | 112 | 111 |  |  | 22.3 | 13.76 | 2495 | 1000 | [6 empty] | 60 | 0.8 | 양호 | 합격 | 무 | 양호 | 양호 | 무 | 불검출 | 합격
1월 |  | 가공3 | 2026-01-20 | 박용주 | 4 | 7 | 40 | 20 | 130 | 260114C002 | K/T |  |  |  | 데일리 키친타올 130매 | 2 | 4 | 적 합 | 221 | 120 | 125 | 117 | 6.4 | 130 | 20.17 | 3681 | 1170 | 0.683 | 0.63 | 0.676 | 0.662 | 0.664 | 0.663 |  |  | 양호 | 합격 | 무 | 양호 | 양호 | 무 | 불검출 | 합격
1월 |  | 가공6 | 2026-01-20 | 박용주 | 4 | 8 | 0 | 14.5 | 27 | 260119D021 | R/T |  | 일반 |  | 3겹 촉앤감 시그니처 쉬폰 27m(코튼) | 3 | 30 | 적 합 | 98 | 114 | 118 | 114 | 3.389831 | 27.1 | 14.21 | 3916 | 1190 | 0.391 | 0.391 | 0.395 | 0.387 | 0.391 | 0.391 |  |  | 양호 | 합격 | 무 | 양호 | 양호 | 무 | 불검출 | 합격
1월 |  | 가공4 | 2026-01-20 | 박용주 | 4 | 9 | 30 | 13.5 | 30 | 260117C030 | R/T |  | 기획 |  | 3겹 순수 소프트 30m | 3 | 30 | 적 합 | 98 | 113 | 121 | 117 | 3.305785 | 30.3 | 12.97 | 3015 | 1340 | 0.508 | 0.456 | 0.503 | 0.499 | 0.488 | 0.4908 |  |  | 양호 | 합격 | 무 | 양호 | 양호 | 무 | 불검출 | 합격
1월 |  | 가공5 | 2026-01-20 | 박용주 | 4 | 10 | 0 | 13.5 | 22 | 260116D036 | R/T |  | 기획 |  | 3겹 니가 필요해 22m | 3 | 30 | 적 합 | 96 | 112 | 111 | 101 | 9.009009 | 22.3 | 13.54 | 2313 | 1140 | 0.348 | 0.363 | 0.379 | 0.348 | 0.349 | 0.3574 |  |  | 양호 | 합격 | 무 | 양호 | 양호 | 무 | 불검출 | 합격
1월 |  | 가공3 | 2026-01-20 | 박용주 | 4 | 12 | 0 | 20 | 130 | 260113C025 | K/T |  |  |  | 데일리 키친타올 130매 | 2 | 4 | 적 합 | 221 | 120 | 125 |  |  | 130 | 20.26 | 4237 | 1410 | [8 empty] | 양호 | 합격 | 무 | 양호 | 양호 | 무 | 불검출 | 합격
1월 |  | 가공6 | 2026-01-20 | 박용주 | 4 | 12 | 30 | 14.5 | 27 | 260119D022 | R/T |  | 일반 |  | 3겹 촉앤감 시그니처 쉬폰 27m(코튼) | 3 | 30 | 적 합 | 98 | 114 | 118 |  |  | 27.1 | 14.2 | 3117 | 1010 | [8 empty] | 양호 | 합격 | 무 | 양호 | 양호 | 무 | 불검출 | 합격
1월 |  | 가공4 | 2026-01-20 | 박용주 | 4 | 13 | 20 | 13.5 | 30 | 260117C027 | R/T |  | 기획 |  | 3겹 순수 소프트 30m | 3 | 30 | 적 합 | 97 | 113 | 121 |  |  | 30.4 | 13.11 | 3435 | 1330 | [8 empty] | 양호 | 합격 | 무 | 양호 | 양호 | 무 | 불검출 | 합격
1월 |  | 가공5 | 2026-01-20 | 박용주 | 4 | 13 | 40 | 13.5 | 22 | 260107D019 | R/T |  | 기획 |  | 3겹 니가 필요해 22m | 3 | 30 | 적 합 | 96 | 112 | 111 |  |  | 22.3 | 14.1 | 3149 | 1130 | [8 empty] | 양호 | 합격 | 무 | 양호 | 양호 | 무 | 불검출 | 합격
1월 |  | 가공3 | 2026-01-20 | 문종실 | 3 | 15 | 40 | 20 | 130 | 260113C027 | K/T |  |  |  | 데일리 키친타올 130매 | 2 | 4 | 적 합 | 222 | 120 | 125 | 117 | 6.4 | 130 | 20.54 | 4906 | 990 | 0.631 | 0.679 | 0.593 | 0.599 | 0.631 | 0.6266 |  |  | 양호 | 합격 | 무 | 양호 | 양호 | 무 | 불검출 | 합격
1월 |  | 가공6 | 2026-01-20 | 문종실 | 3 | 16 | 30 | 14.5 | 30 | 260117D022 | R/T |  | 일반 |  | 3겹 촉앤감 시그니처 클래식 30m | 3 | 30 | 적 합 | 99 | 113 | 126 | 122 | 3.174603 | 30.2 | 14.07 | 2169 | 880 | 0.375 | 0.389 | 0.381 | 0.363 | 0.377 | 0.377 |  |  | 양호 | 합격 | 무 | 양호 | 양호 | 베르가못향 | 불검출 | 합격
1월 |  | 가공4 | 2026-01-20 | 문종실 | 3 | 17 | 40 | 13.5 | 30 | 260117C015 | R/T |  | 기획 |  | 3겹 순수 소프트 30m | 3 | 30 | 적 합 | 98 | 113 | 121 | 117 | 3.305785 | 30.4 | 13.37 | 4074 | 1100 | 0.494 | 0.478 | 0.483 | 0.459 | 0.522 | 0.4872 |  |  | 양호 | 합격 | 무 | 양호 | 양호 | 무 | 불검출 | 합격
1월 |  | 가공5 | 2026-01-20 | 문종실 | 3 | 17 | 20 | 13.5 | 22 | 260116D029 | R/T |  | 기획 |  | 3겹 니가 필요해 22m | 3 | 30 | 적 합 | 96 | 112 | 111 | 104 | 6.306306 | 22.3 | 13.74 | 2470 | 640 | 0.392 | 0.375 | 0.361 | 0.425 | 0.375 | 0.3856 |  |  | 양호 | 합격 | 무 | 양호 | 양호 | 무 | 불검출 | 합격
1월 |  | 가공6 | 2026-01-20 | 문종실 | 3 | 19 | 20 | 14.5 | 30 | 260120D003 | R/T |  | 일반 |  | 3겹 촉앤감 시그니처 클래식 30m | 3 | 30 | 적 합 | 99 | 114 | 126 |  |  | 30.2 | 14.07 | 2983 | 700 | [6 empty] | 50 | 0.5 | 양호 | 합격 | 무 | 양호 | 양호 | 베르가못향 | 불검출 | 합격
1월 |  | 가공3 | 2026-01-20 | 문종실 | 3 | 19 | 40 | 20 | 130 | 260113C021 | K/T |  |  |  | 데일리 키친타올 130매 | 2 | 4 | 적 합 | 222 | 121 | 125 |  |  | 130 | 19.99 | 3702 | 900 | [8 empty] | 양호 | 합격 | 무 | 양호 | 양호 | 무 | 불검출 | 합격
1월 |  | 가공5 | 2026-01-20 | 문종실 | 3 | 21 | 0 | 14 | 28 | 260120C013 | R/T |  | 일반 |  | 3겹 순수 시그니처 28m (N) | 3 | 30 | 적 합 | 106 | 112 | 117 |  |  | 28.3 | 13.85 | 3382 | 1000 | [6 empty] | 70 | 0.6 | 양호 | 합격 | 무 | 양호 | 양호 | 무 | 불검출 | 합격
1월 |  | 가공4 | 2026-01-20 | 문종실 | 3 | 21 | 20 | 13.5 | 27 | 260117C016 | R/T |  | 기획 |  | 3겹 순수 소프트 27m | 3 | 30 | 적 합 | 98 | 114 | 117 |  |  | 27.2 | 13.13 | 3574 | 570 | [6 empty] | 50 | 0.9 | 양호 | 합격 | 무 | 양호 | 양호 | 무 | 불검출 | 합격
1월 |  | 가공3 | 2026-01-20 | 송지숙 | 2 | 23 | 30 | 20 | 130 | 260113C022 | K/T |  |  |  | 데일리 키친타올 130매 | 2 | 4 | 적 합 | 221 | 121 | 125 | 117 | 6.4 | 130 | 20.45 | 4299 | 1610 | 0.719 | 0.737 | 0.742 | 0.711 | 0.735 | 0.7288 |  |  | 양호 | 합격 | 무 | 양호 | 양호 | 무 | 불검출 | 합격
1월 |  | 가공6 | 2026-01-20 | 송지숙 | 2 | 23 | 50 | 14.5 | 30 | 260119D026 | R/T |  | 일반 |  | 3겹 촉앤감 시그니처 클래식 30m | 3 | 30 | 적 합 | 98 | 114 | 126 | 123 | 2.380952 | 30.3 | 14.03 | 3151 | 1030 | 0.391 | 0.398 | 0.69 | 0.388 | 0.393 | 0.452 |  |  | 양호 | 합격 | 무 | 양호 | 양호 | 베르가못향 | 불검출 | 합격
1월 |  | 가공5 | 2026-01-20 | 송지숙 | 2 | 24 | 40 | 14 | 28 | 260120C017 | R/T |  | 일반 |  | 3겹 순수 시그니처 28m (N) | 3 | 30 | 적 합 | 106 | 112 | 117 | 113 | 3.418803 | 28.2 | 14.31 | 2862 | 1270 | 0.384 | 0.455 | 0.405 | 0.395 | 0.371 | 0.402 |  |  | 양호 | 합격 | 무 | 양호 | 양호 | 무 | 불검출 | 합격
1월 |  | 가공3 | 2026-01-20 | 송지숙 | 2 | 3 | 20 | 20 | 130 | 251222C009 | K/T |  |  |  | 데일리 키친타올 130매 | 2 | 4 | 적 합 | 221 | 121 | 125 |  |  | 130 | 20.18 | 4041 | 1440 | [8 empty] | 양호 | 합격 | 무 | 양호 | 양호 | 무 | 불검출 | 합격
1월 |  | 가공6 | 2026-01-20 | 송지숙 | 2 | 4 | 40 | 14.5 | 30 | 251224D022 | R/T |  | 일반 |  | 3겹 촉앤감 시그니처 클래식 30m | 3 | 30 | 적 합 | 99 | 113 | 126 |  |  | 30.1 | 13.68 | 2299 | 910 | [6 empty] | 40 | 0.5 | 양호 | 합격 | 무 | 양호 | 양호 | 베르가못향 | 불검출 | 합격
1월 |  | 가공5 | 2026-01-20 | 송지숙 | 2 | 4 | 50 | 14 | 28 | 260120C021 | R/T |  | 일반 |  | 3겹 순수 시그니처 28m (N) | 3 | 30 | 적 합 | 106 | 112 | 117 |  |  | 28.3 | 13.57 | 3268 | 990 | [6 empty] | 85 | 0.5 | 양호 | 합격 | 무 | 양호 | 양호 | 무 | 불검출 | 합격
1월 |  | 가공3 | 2026-01-21 | 박용주 | 4 | [9 empty] | 정비(07:00~ 18:00 )
1월 |  | 가공6 | 2026-01-21 | 박용주 | 4 | 7 | 40 | 14.5 | 30 | 260120D013 | R/T |  | 일반 |  | 3겹 촉앤감 시그니처 클래식 30m | 3 | 30 | 적 합 | 99 | 113 | 126 | 122 | 3.174603 | 30.1 | 13.92 | 2605 | 850 | 0.398 | 0.4 | 0.404 | 0.394 | 0.412 | 0.4016 |  |  | 양호 | 합격 | 무 | 양호 | 양호 | 베르가못향 | 불검출 | 합격
1월 |  | 가공4 | 2026-01-21 | 박용주 | 4 | 9 | 30 | 13.5 | 27 | 260117C017 | R/T |  | 기획 |  | 3겹 순수 소프트 27m | 3 | 30 | 적 합 | 97 | 113 | 117 | 111 | 5.128205 | 27.1 | 12.76 | 3145 | 1430 | 0.46 | 0.465 | 0.48 | 0.494 | 0.456 | 0.471 |  |  | 양호 | 합격 | 무 | 양호 | 양호 | 무 | 불검출 | 합격
1월 |  | 가공5 | 2026-01-21 | 박용주 | 4 | 10 | 10 | 14 | 28 | 260120C029 | R/T |  | 일반 |  | 3겹 순수 시그니처 28m (N) | 3 | 30 | 적 합 | 106 | 112 | 118 | 112 | 5.084746 | 28.3 | 13.66 | 3149 | 1230 | 0.397 | 0.365 | 0.44 | 0.373 | 0.424 | 0.3998 |  |  | 양호 | 합격 | 무 | 양호 | 양호 | 무 | 불검출 | 합격
1월 |  | 가공6 | 2026-01-21 | 박용주 | 4 | 12 | 20 | 14.5 | 30 | 260120D017 | R/T |  | 일반 |  | 3겹 촉앤감 시그니처 클래식 30m | 3 | 30 | 적 합 | 99 | 113 | 126 |  |  | 30 | 13.95 | 2918 | 930 | [8 empty] | 양호 | 합격 | 무 | 양호 | 양호 | 베르가못향 | 불검출 | 합격
1월 |  | 가공4 | 2026-01-21 | 박용주 | 4 | 12 | 50 | 13.5 | 27 | 260117C021 | R/T |  | 기획 |  | 3겹 순수 소프트 27m | 3 | 30 | 적 합 | 98 | 114 | 117 |  |  | 27.2 | 12.95 | 3098 | 1310 | [8 empty] | 양호 | 합격 | 무 | 양호 | 양호 | 무 | 불검출 | 합격
1월 |  | 가공5 | 2026-01-21 | 박용주 | 4 | 13 | 20 | 14 | 28 | 260119C012 | R/T |  | 일반 |  | 3겹 순수 시그니처 28m (N) | 3 | 30 | 적 합 | 106 | 112 | 118 |  |  | 28.2 | 14.14 | 2647 | 1360 | [8 empty] | 양호 | 합격 | 무 | 양호 | 양호 | 무 | 불검출 | 합격
1월 |  | 가공6 | 2026-01-21 | 문종실 | 3 | 15 | 30 | 14.5 | 30 | 260117D024 | R/T |  | 일반 |  | 3겹 촉앤감 시그니처 클래식 30m | 3 | 30 | 적 합 | 99 | 113 | 126 | 122 | 3.174603 | 30.2 | 13.95 | 2604 | 790 | 0.392 | 0.399 | 0.387 | 0.386 | 0.386 | 0.39 |  |  | 양호 | 합격 | 무 | 양호 | 양호 | 베르가못향 | 불검출 | 합격
1월 |  | 가공5 | 2026-01-21 | 문종실 | 3 | 16 | 30 | 14 | 28 | 260120C028 | R/T |  | 일반 |  | 3겹 순수 시그니처 28m (N) | 3 | 30 | 적 합 | 106 | 112 | 118 | 112 | 5.084746 | 28.2 | 13.55 | 3159 | 1020 | 0.422 | 0.381 | 0.394 | 0.375 | 0.403 | 0.395 |  |  | 양호 | 합격 | 무 | 양호 | 양호 | 무 | 불검출 | 합격
1월 |  | 가공4 | 2026-01-21 | 문종실 | 3 | 16 | 50 | 13.5 | 27 | 260117C010 | R/T |  | 기획 |  | 3겹 순수 소프트 27m | 3 | 30 | 적 합 | 98 | 113 | 117 | 112 | 4.273504 | 27.1 | 13.78 | 3453 | 1060 | 0.471 | 0.474 | 0.489 | 0.491 | 0.479 | 0.4808 |  |  | 양호 | 합격 | 무 | 양호 | 양호 | 무 | 불검출 | 합격
1월 |  | 가공3 | 2026-01-21 | 문종실 | 3 | 19 | 0 | 20 | 130 | 260113C016 | K/T |  |  |  | 데일리 키친타올 130매 | 2 | 4 | 적 합 | 223 | 120 | 124 | 116 | 6.451613 | 130 | 19.71 | 4063 | 1070 | 0.628 | 0.693 | 0.659 | 0.685 | 0.691 | 0.6712 |  |  | 양호 | 합격 | 무 | 양호 | 양호 | 무 | 불검출 | 합격
1월 |  | 가공6 | 2026-01-21 | 문종실 | 3 | 19 | 20 | 14.5 | 30 | 251207D035 | R/T |  | 일반 |  | 3겹 촉앤감 시그니처 클래식 30m | 3 | 30 | 적 합 | 99 | 113 | 126 |  |  | 30.2 | 14.31 | 2885 | 910 | [6 empty] | 60 | 0.5 | 양호 | 합격 | 무 | 양호 | 양호 | 베르가못향 | 불검출 | 합격
1월 |  | 가공5 | 2026-01-21 | 문종실 | 3 | 20 | 50 | 14 | 28 | 260120C028 | R/T |  | 일반 |  | 3겹 순수 시그니처 28m (N) | 3 | 30 | 적 합 | 106 | 112 | 117 |  |  | 28.3 | 13.65 | 2891 | 1070 | [6 empty] | 70 | 0.7 | 양호 | 합격 | 무 | 양호 | 양호 | 무 | 불검출 | 합격
1월 |  | 가공4 | 2026-01-21 | 문종실 | 3 | 21 | 10 | 15.5 | 40 | 260117C021 | R/T |  | 일반 |  | 깨끗한나라 2겹 순수 오리지널 40m | 2 | 30 | 적 합 | 97 | 112 | 121 |  |  | 40.5 | 14.81 | 2146 | 820 | [6 empty] | 110 | 1.2 | 양호 | 합격 | 무 | 양호 | 양호 | 무 | 불검출 | 합격
1월 |  | 가공6 | 2026-01-21 | 문종실 | 3 | 21 | 30 | 16.2 | 30 | 품목교체 | R/T |  | 일반 |  | 3겹 촉앤감 프리미엄 와이드 30m (N) | 3 | 30 | 적 합 | 107 | 114 | 128 |  |  | 30.3 | 16.58 | 2682 | 920 | [8 empty] | 양호 | 합격 | 무 | 양호 | 양호 | 베르가못향 | 불검출 | 합격
1월 |  | 가공6 | 2026-01-21 | 권혜림 | 1 | 24 | 0 | 16.2 | 30 | 260121D018 | R/T |  | 일반 |  | 3겹 촉앤감 프리미엄 와이드 30m (N) | 3 | 30 | 적 합 | 107 | 113 | 128 | 124 | 3.125 | 30.3 | 16.22 | 2966 | 1020 | 0.418 | 0.418 | 0.411 | 0.411 | 0.419 | 0.4154 |  |  | 양호 | 합격 | 무 | 양호 | 양호 | 베르가못향 | 불검출 | 합격
1월 |  | 가공3 | 2026-01-21 | 권혜림 | 1 | 24 | 20 | 20 | 130 | 260113C023 | K/T |  |  |  | 데일리 키친타올 130매 | 2 | 4 | 적 합 | 222 | 120 | 124 | 115 | 7.258065 | 130 | 19.52 | 4548 | 1200 | 0.702 | 0.726 | 0.722 | 0.755 | 0.757 | 0.7324 |  |  | 양호 | 합격 | 무 | 양호 | 양호 | 무 | 불검출 | 합격
1월 |  | 가공5 | 2026-01-21 | 권혜림 | 1 | 1 | 10 | 14 | 25 | 260119C019 | R/T |  | 일반 |  | 3겹 순수 시그니처 25m (N) | 3 | 30 | 적 합 | 106 | 113 | 112 | 106 | 5.357143 | 25.3 | 14.41 | 3569 | 1480 | 0.387 | 0.385 | 0.402 | 0.394 | 0.371 | 0.3878 |  |  | 양호 | 합격 | 무 | 양호 | 양호 | 무 | 불검출 | 합격
1월 |  | 가공6 | 2026-01-21 | 권혜림 | 1 | 4 | 0 | 16.2 | 35 | 260121D021 | R/T |  | 일반 |  | 3겹 촉앤감케어 35m | 3 | 24 | 적 합 | 107 | 114 | 135 |  |  | 35.2 | 15.75 | 2301 | 1180 | [6 empty] | 30 | 0.5 | 양호 | 합격 | 무 | 양호 | 양호 | 베르가못향 | 불검출 | 합격
1월 |  | 가공3 | 2026-01-21 | 권혜림 | 1 | 4 | 20 | 20 | 130 | 260113C008 | K/T |  |  |  | 데일리 키친타올 130매 | 2 | 4 | 적 합 | 222 | 121 | 125 |  |  | 130 | 20.36 | 4482 | 1770 | [8 empty] | 양호 | 합격 | 무 | 양호 | 양호 | 무 | 불검출 | 합격
1월 |  | 가공5 | 2026-01-21 | 권혜림 | 1 | 5 | 0 | 14 | 25 | 260120C011 | R/T |  | 일반 |  | 3겹 순수 시그니처 25m (N) | 3 | 30 | 적 합 | 106 | 111 | 111 |  |  | 25.2 | 14.34 | 2353 | 1300 | [6 empty] | 60 | 0.6 | 양호 | 합격 | 무 | 양호 | 양호 | 무 | 불검출 | 합격
1월 |  | 가공3 | 2026-01-22 | 박용주 | 4 | 8 | 20 | 20 | 130 | 260113C006 | K/T |  |  |  | 데일리 키친타올 130매 | 2 | 4 | 적 합 | 221 | 121 | 125 | 116 | 7.2 | 130 | 20.74 | 5435 | 1540 | 0.68 | 0.668 | 0.7 | 0.72 | 0.686 | 0.6908 |  |  | 양호 | 합격 | 무 | 양호 | 양호 | 무 | 불검출 | 합격
1월 |  | 가공6 | 2026-01-22 | 박용주 | 4 | 7 | 40 | 16.2 | 35 | 260121D012 | R/T |  | 일반 |  | 3겹 촉앤감케어 35m | 3 | 24 | 적 합 | 106 | 115 | 135 | 130 | 3.703704 | 35.1 | 15.87 | 3311 | 820 | 0.424 | 0.421 | 0.421 | 0.429 | 0.427 | 0.4244 |  |  | 양호 | 합격 | 무 | 양호 | 양호 | 베르가못향 | 불검출 | 합격
1월 |  | 가공4 | 2026-01-22 | 박용주 | 4 | 9 | 20 | 15.5 | 40 | 260112C023 | R/T |  | 일반 |  | 깨끗한나라 2겹 순수 오리지널 40m | 2 | 30 | 적 합 | 97 | 112 | 120 | 116 | 3.333333 | 40.1 | 15.2 | 1433 | 950 | 0.375 | 0.357 | 0.37 | 0.382 | 0.358 | 0.3684 |  |  | 양호 | 불합격 | 무 | 양호 | 양호 | 무 | 불검출 | 합격
1월 |  | 가공5 | 2026-01-22 | 박용주 | 4 | 10 | 10 | 14 | 25 | 260119C009 | R/T |  | 일반 |  | 3겹 순수 시그니처 25m (N) | 3 | 30 | 적 합 | 106 | 112 | 114 | 107 | 6.140351 | 25.2 | 13.8 | 2657 | 1240 | 0.37 | 0.352 | 0.357 | 0.368 | 0.373 | 0.364 |  |  | 양호 | 합격 | 무 | 양호 | 양호 | 무 | 불검출 | 합격
1월 |  | 가공3 | 2026-01-22 | 박용주 | 4 | 11 | 50 | 20 | 130 | 260113C002 | K/T |  |  |  | 데일리 그린패키지 130매 | 2 | 6 | 적 합 | 221 | 121 | 115 |  |  | 130 | 20.1 | 4577 | 1400 | [8 empty] | 양호 | 합격 | 무 | 양호 | 양호 | 무 | 불검출 | 합격
1월 |  | 가공6 | 2026-01-22 | 박용주 | 4 | 12 | 20 | 16.2 | 35 | 260121D023 | R/T |  | 일반 |  | 3겹 촉앤감케어 35m | 3 | 24 | 적 합 | 107 | 115 | 135 |  |  | 35.1 | 15.89 | 2625 | 1120 | [8 empty] | 양호 | 합격 | 무 | 양호 | 양호 | 베르가못향 | 불검출 | 합격
1월 |  | 가공4 | 2026-01-22 | 박용주 | 4 | 13 | 20 | 15.5 | 40 | 260112C013 | R/T |  | 일반 |  | 깨끗한나라 2겹 순수 오리지널 40m | 2 | 30 | 적 합 | 98 | 113 | 121 |  |  | 40.3 | 15.1 | 1764 | 1150 | [8 empty] | 양호 | 불합격 | 무 | 양호 | 양호 | 무 | 불검출 | 합격
1월 |  | 가공5 | 2026-01-22 | 박용주 | 4 | 13 | 40 | 14 | 25 | 260119C026 | R/T |  | 일반 |  | 3겹 순수 시그니처 25m (N) | 3 | 30 | 적 합 | 106 | 112 | 113 |  |  | 25.2 | 14.08 | 3315 | 1330 | [8 empty] | 양호 | 합격 | 무 | 양호 | 양호 | 무 | 불검출 | 합격
1월 |  | 가공3 | 2026-01-22 | 박용주 | 3 | 15 | 30 | 20 | 130 | 260113C005 | K/T |  |  |  | 데일리 그린패키지 130매 | 2 | 6 | 적 합 | 221 | 120 | 114 | 109 | 4.385965 | 130 | 20.07 | 4463 | 1740 | 0.575 | 0.563 | 0.592 | 0.622 | 0.601 | 0.5906 |  |  | 양호 | 합격 | 무 | 양호 | 양호 | 무 | 불검출 | 합격
1월 |  | 가공6 | 2026-01-22 | 박용주 | 3 | 16 | 10 | 16.2 | 35 | 260122D003 | R/T |  | 일반 |  | 3겹 촉앤감케어 35m | 3 | 24 | 적 합 | 107 | 114 | 135 | 131 | 2.962963 | 35.1 | 15.92 | 2672 | 960 | 0.408 | 0.412 | 0.417 | 0.407 | 0.405 | 0.4098 |  |  | 양호 | 합격 | 무 | 양호 | 양호 | 베르가못향 | 불검출 | 합격
1월 |  | 가공4 | 2026-01-22 | 박용주 | 3 | 17 | 0 | 14.5 | 25 | 260119C005 | R/T |  | 일반 |  | 3겹 더 프라임 화장지 25m | 3 | 30 | 절취선불량 | 98 | 113 | 112 | 108 | 3.571429 | 26.1 | 13.69 | 2305 | 1280 | 0.502 | 0.495 | 0.511 | 0.494 | 0.511 | 0.5026 |  |  | 불량 | 합격 | 무 | 양호 | 양호 | 무 | 불검출 | 불합격
1월 |  | 가공5 | 2026-01-22 | 박용주 | 3 | 17 | 20 | 14 | 25 | 260119C015 | R/T |  | 일반 |  | 3겹 순수 시그니처 25m (N) | 3 | 30 | 적 합 | 106 | 112 | 112 | 107 | 4.464286 | 25.2 | 13.86 | 4192 | 1350 | 0.395 | 0.352 | 0.357 | 0.351 | 0.376 | 0.3662 |  |  | 양호 | 합격 | 무 | 양호 | 양호 | 무 | 불검출 | 합격
1월 |  | 가공6 | 2026-01-22 | 권혜림 | 3 | 20 | 10 | 16.2 | 35 | 260122D012 | R/T |  | 일반 |  | 3겹 촉앤감케어 35m | 3 | 24 | 적 합 | 107 | 114 | 135 |  |  | 35.1 | 15.79 | 2720 | 1080 | [6 empty] | 60 | 0.6 | 양호 | 합격 | 무 | 양호 | 양호 | 베르가못향 | 불검출 | 합격
1월 |  | 가공3 | 2026-01-22 | 권혜림 | 3 | 20 | 30 | 20 | 130 | 260113C001 | K/T |  |  |  | 데일리 그린패키지 130매 | 2 | 6 | 적 합 | 222 | 120 | 114 |  |  | 130 | 18.82 | 4428 | 1480 | [8 empty] | 양호 | 합격 | 무 | 양호 | 양호 | 무 | 불검출 | 합격
1월 |  | 가공4 | 2026-01-22 | 권혜림 | 3 | 21 | 0 | 14.5 | 25 | 260118C032 | R/T |  | 일반 |  | 3겹 더 프라임 화장지 25m | 3 | 30 | 적 합 | 98 | 112 | 112 |  |  | 25.8 | 13.84 | 3186 | 950 | [6 empty] | 60 | 0.9 | 양호 | 합격 | 무 | 양호 | 양호 | 무 | 불검출 | 합격
1월 |  | 가공5 | 2026-01-22 | 권혜림 | 3 | 21 | 20 | 14 | 25 | 260119C023 | R/T |  | 일반 |  | 3겹 순수 시그니처 25m (N) | 3 | 30 | 적 합 | 106 | 112 | 112 |  |  | 25.2 | 13.73 | 3557 | 1450 | [6 empty] | 30.07 | 0.7 | 양호 | 합격 | 무 | 양호 | 양호 | 무 | 불검출 | 합격
1월 |  | 가공6 | 2026-01-22 | 권혜림 | 1 | 23 | 50 | 16.2 | 35 | 260122D016 | R/T |  | 일반 |  | 3겹 촉앤감케어 35m | 3 | 24 | 적 합 | 107 | 114 | 135 | 131 | 2.962963 | 35.1 | 15.65 | 2783 | 1010 | 0.413 | 0.418 | 0.416 | 0.413 | 0.415 | 0.415 |  |  | 양호 | 합격 | 무 | 양호 | 양호 | 베르가못향 | 불검출 | 합격
1월 |  | 가공3 | 2026-01-22 | 권혜림 | 1 | 24 | 20 | 20 | 130 | 260113C007 | K/T |  |  |  | 데일리 그린패키지 130매 | 2 | 6 | 적 합 | 221 | 120 | 114 | 107 | 6.140351 | 130 | 19.2 | 4386 | 1330 | 0.659 | 0.652 | 0.658 | 0.628 | 0.618 | 0.643 |  |  | 양호 | 합격 | 무 | 양호 | 양호 | 무 | 불검출 | 합격
1월 |  | 가공5 | 2026-01-22 | 권혜림 | 1 | 1 | 10 | 13.5 | 30 | 260121C004 | R/T |  | 기획 |  | 3겹 오래쓰는 화장지 롱와이드 30m | 3 | 30 | 적 합 | 106 | 111 | 120 | 114 | 5 | 30 | 13.51 | 2366 | 1010 | 0.391 | 0.391 | 0.379 | 0.388 | 0.378 | 0.3854 |  |  | 양호 | 합격 | 무 | 양호 | 양호 | 무 | 불검출 | 합격
1월 |  | 가공6 | 2026-01-22 | 권혜림 | 1 | 4 | 0 | 16.2 | 35 | 260121D011 | R/T |  | 일반 |  | 3겹 촉앤감케어 35m | 3 | 24 | 적 합 | 107 | 114 | 135 |  |  | 35.1 | 15.94 | 2806 | 920 | [6 empty] | 60 | 0.5 | 양호 | 합격 | 무 | 양호 | 양호 | 베르가못향 | 불검출 | 합격
1월 |  | 가공5 | 2026-01-22 | 권혜림 | 1 | 4 | 40 | 13.5 | 30 | 260122C020 | R/T |  | 기획 |  | 3겹 오래쓰는 화장지 롱와이드 30m | 3 | 30 | 적 합 | 107 | 111 | 121 |  |  | 30 | 13.33 | 3069 | 1040 | [6 empty] | 70 | 0.8 | 양호 | 합격 | 무 | 양호 | 양호 | 무 | 불검출 | 합격
1월 |  | 가공3 | 2026-01-22 | 권혜림 | 1 | 5 | 0 | 20 | 150 | 260116C029 | K/T |  |  |  | 데일리 그린패키지 150매 | 2 | 6 | 적 합 | 221 | 120 | 127 |  |  | 150 | 19.89 | 4736 | 1400 | [8 empty] | 양호 | 합격 | 무 | 양호 | 양호 | 무 | 불검출 | 합격
1월 |  | 가공3 | 2026-01-23 | 박용주 | 4 | 8 | 40 | 20 | 150 | 260116C028 | K/T |  |  |  | 데일리 그린패키지 150매 | 2 | 6 | 적 합 | 221 | 120 | 126 | 118 | 6.349206 | 150 | 19.79 | 5125 | 1730 | 0.657 | 0.605 | 0.627 | 0.637 | 0.629 | 0.631 |  |  | 양호 | 합격 | 무 | 양호 | 양호 | 무 | 불검출 | 합격
1월 |  | 가공6 | 2026-01-23 | 박용주 | 4 | 8 | 20 | 16.2 | 35 | 260122D028 | R/T |  | 일반 |  | 3겹 촉앤감케어 35m | 3 | 24 | 적 합 | 106 | 115 | 135 | 130 | 3.703704 | 35.1 | 15.77 | 3067 | 860 | 0.404 | 0.406 | 0.411 | 0.393 | 0.409 | 0.4046 |  |  | 양호 | 합격 | 무 | 양호 | 양호 | 베르가못향 | 불검출 | 합격
1월 |  | 가공4 | 2026-01-23 | 박용주 | 4 | 9 | 40 | 14.5 | 25 | 260118C030 | R/T |  | 일반 |  | 3겹 더 프라임 화장지 25m | 3 | 30 | 적 합 | 97 | 112 | 111 | 107 | 3.603604 | 25.7 | 13.88 | 2921 | 1330 | 0.451 | 0.461 | 0.477 | 0.466 | 0.447 | 0.4604 |  |  | 양호 | 합격 | 무 | 양호 | 양호 | 무 | 불검출 | 합격
1월 |  | 가공5 | 2026-01-23 | 박용주 | 4 | [9 empty] | 정비(07:00~21:00)
1월 |  | 가공3 | 2026-01-23 | 박용주 | 4 | 12 | 40 | 20 | 150 | 260116C026 | K/T |  |  |  | 데일리 그린패키지 150매 | 2 | 6 | 이물질혼입 | 222 | 121 | 127 |  |  | 150 | 19.99 | 4400 | 1390 | [8 empty] | 양호 | 합격 | 유 | 양호 | 양호 | 무 | 불검출 | 불합격
1월 |  | 가공6 | 2026-01-23 | 박용주 | 4 | 12 | 0 | 16.2 | 35 | 260123D001 | R/T |  | 일반 |  | 3겹 촉앤감케어 35m | 3 | 24 | 적 합 | 106 | 115 | 135 |  |  | 35.1 | 16.02 | 3312 | 1200 | [8 empty] | 양호 | 합격 | 무 | 양호 | 양호 | 베르가못향 | 불검출 | 합격
1월 |  | 가공4 | 2026-01-23 | 박용주 | 4 | 13 | 30 | 14.5 | 25 | 251208B021 | R/T |  | 일반 |  | 3겹 더 프라임 화장지 25m | 3 | 30 | 적 합 | 97 | 113 | 112 |  |  | 25.9 | 14.83 | 2825 | 1020 | [8 empty] | 양호 | 합격 | 무 | 양호 | 양호 | 무 | 불검출 | 합격
1월 |  | 가공3 | 2026-01-23 | 송지숙 | 2 | 16 | 10 | 20 | 150 | 260116C001 | K/T |  |  |  | 데일리 키친타올 130매+20매 | 2 | 6 | 적 합 | 221 | 121 | 127 | 120 | 5.511811 | 150 | 20 | 2992 | 1100 | 0.656 | 0.685 | 0.684 | 0.676 | 0.68 | 0.6762 |  |  | 양호 | 합격 | 무 | 양호 | 양호 | 무 | 불검출 | 합격
1월 |  | 가공6 | 2026-01-23 | 송지숙 | 2 | 15 | 50 | 16.2 | 35 | 260123D005 | R/T |  | 일반 |  | 3겹 촉앤감케어 35m | 3 | 24 | 적 합 | 106 | 115 | 135 | 132 | 2.222222 | 35.3 | 16.14 | 3101 | 1010 | 0.402 | 0.4 | 0.403 | 0.401 | 0.405 | 0.4022 |  |  | 양호 | 합격 | 무 | 양호 | 양호 | 베르가못향 | 불검출 | 합격
1월 |  | 가공4 | 2026-01-23 | 송지숙 | 2 | 16 | 50 | 13.5 | 25 | 260122C013 | R/T |  | 기획 |  | 3겹 순수 소프트 25m (CVS) | 3 | 24 | 적 합 | 98 | 113 | 112 | 109 | 2.678571 | 25.8 | 13.58 | 3014 | 1080 | 0.461 | 0.479 | 0.493 | 0.479 | 0.465 | 0.4754 |  |  | 양호 | 합격 | 무 | 양호 | 양호 | 무 | 불검출 | 합격
1월 |  | 가공3 | 2026-01-23 | 송지숙 | 2 | 19 | 30 | 20 | 150 | 260116C030 | K/T |  |  |  | 데일리 키친타올 130매+20매 | 2 | 6 | 적 합 | 222 | 121 | 126 |  |  | 150 | 19.72 | 4573 | 1370 | [8 empty] | 양호 | 합격 | 무 | 양호 | 양호 | 무 | 불검출 | 합격
1월 |  | 가공6 | 2026-01-23 | 송지숙 | 2 | 20 | 0 | 16.2 | 30 | 260123D011 | R/T |  | 일반 |  | 3겹 촉앤감 프리미엄 와이드 30m_CP | 3 | 24 | 적 합 | 107 | 114 | 127 |  |  | 30.3 | 15.74 | 2859 | 740 | [6 empty] | 70 | 0.5 | 양호 | 합격 | 무 | 양호 | 양호 | 베르가못향 | 불검출 | 합격
1월 |  | 가공4 | 2026-01-23 | 송지숙 | 2 | 20 | 40 | 13.5 | 25 | 260122C008 | R/T |  | 기획 |  | 3겹 순수 소프트 25m (CVS) | 3 | 24 | 적 합 | 98 | 113 | 112 |  |  | 25.9 | 13.29 | 3300 | 1150 | [6 empty] | 65 | 1.3 | 양호 | 합격 | 무 | 양호 | 양호 | 무 | 불검출 | 합격
1월 |  | 가공5 | 2026-01-23 | 송지숙 | 2 | 21 | 10 | 13.5 | 30 | 260122C022 | R/T |  | 기획 |  | 3겹 오래쓰는 화장지 롱와이드 30m | 3 | 30 | 적 합 | 106 | 112 | 121 |  |  | 30.5 | 13.51 | 3526 | 850 | [6 empty] | 65 | 0.9 | 양호 | 합격 | 무 | 양호 | 양호 | 무 | 불검출 | 합격
1월 |  | 가공6 | 2026-01-23 | 권혜림 | 1 | 23 | 50 | 16.2 | 30 | 260123D006 | R/T |  | 일반 |  | 3겹 촉앤감 프리미엄 와이드 30m_CP | 3 | 24 | 적 합 | 107 | 113 | 128 | 124 | 3.125 | 30.3 | 15.72 | 3001 | 990 | 0.416 | 0.427 | 0.421 | 0.408 | 0.418 | 0.418 |  |  | 양호 | 합격 | 무 | 양호 | 양호 | 베르가못향 | 불검출 | 합격
1월 |  | 가공3 | 2026-01-23 | 권혜림 | 1 | 24 | 10 | 20 | 150 | 260113C019 | K/T |  |  |  | 데일리 키친타올 130매+20매 | 2 | 6 | 적 합 | 222 | 120 | 127 | 119 | 6.299213 | 150 | 19.89 | 4088 | 1550 | 0.716 | 0.676 | 0.683 | 0.672 | 0.66 | 0.6814 |  |  | 양호 | 합격 | 무 | 양호 | 양호 | 무 | 불검출 | 합격
1월 |  | 가공5 | 2026-01-23 | 권혜림 | 1 | 1 | 10 | 13.5 | 30 | 260121C014 | R/T |  | 기획 |  | 3겹 오래쓰는 화장지 롱와이드 30m | 3 | 30 | 적 합 | 107 | 111 | 121 | 116 | 4.132231 | 30.3 | 13.55 | 2673 | 980 | 0.374 | 0.384 | 0.438 | 0.394 | 0.404 | 0.3988 |  |  | 양호 | 합격 | 무 | 양호 | 양호 | 무 | 불검출 | 합격
1월 |  | 가공3 | 2026-01-23 | 권혜림 | 1 | 4 | 0 | 20 | 150 | 260116C022 | K/T |  |  |  | 데일리 키친타올 130매+20매 | 2 | 6 | 적 합 | 222 | 121 | 127 |  |  | 150 | 20.02 | 4611 | 1600 | [8 empty] | 양호 | 합격 | 무 | 양호 | 양호 | 무 | 불검출 | 합격
1월 |  | 가공6 | 2026-01-23 | 권혜림 | 1 | 4 | 40 | 16.2 | 30 | 260122D001 | R/T |  | 일반 |  | 3겹 촉앤감 프리미엄 와이드 30m_CP | 3 | 24 | 적 합 | 107 | 113 | 128 |  |  | 30.3 | 15.72 | 2091 | 850 | [6 empty] | 60 | 0.8 | 양호 | 합격 | 무 | 양호 | 양호 | 베르가못향 | 불검출 | 합격
1월 |  | 가공5 | 2026-01-23 | 권혜림 | 1 | 5 | 10 | 13.5 | 30 | 260121C005 | R/T |  | 기획 |  | 3겹 오래쓰는 화장지 롱와이드 30m | 3 | 30 | 적 합 | 107 | 111 | 121 |  |  | 30.2 | 13.6 | 2793 | 970 | [6 empty] | 40 | 0.7 | 양호 | 합격 | 무 | 양호 | 양호 | 무 | 불검출 | 합격
1월 |  | 가공3 | 2026-01-24 | 박용주 | 4 | 7 | 50 | 20 | 150 | 260116C019 | K/T |  |  |  | 데일리 키친타올 130매+20매 | 2 | 6 | 적 합 | 221 | 121 | 127 | 120 | 5.511811 | 150 | 20.19 | 4989 | 1600 | 0.628 | 0.596 | 0.615 | 0.626 | 0.607 | 0.6144 |  |  | 양호 | 합격 | 무 | 양호 | 양호 | 무 | 불검출 | 합격
1월 |  | 가공6 | 2026-01-24 | 박용주 | 4 | 8 | 40 | 16.2 | 30 | 260122D006 | R/T |  | 일반 |  | 3겹 촉앤감 프리미엄 와이드 30m_CP | 3 | 24 | 적 합 | 106 | 114 | 129 | 124 | 3.875969 | 30.3 | 15.95 | 2516 | 1010 | 0.407 | 0.402 | 0.406 | 0.401 | 0.398 | 0.4028 |  |  | 양호 | 합격 | 무 | 양호 | 양호 | 베르가못향 | 불검출 | 합격
1월 |  | 가공4 | 2026-01-24 | 박용주 | 4 | [9 empty] | (1/23~1/24) 편제운휴
1월 |  | 가공5 | 2026-01-24 | 박용주 | 4 | [9 empty] | (1/23~1/24) 편제운휴
1월 |  | 가공3 | 2026-01-24 | 박용주 | 4 | 9 | 30 | 20 | 200 | 품목교체 | K/T |  |  |  | 아껴쓰는 키친타올 그린패키지 200매 | 2 | 6 |  | 191 | 121 | 132 |  |  | 200 | 19.82 | 5421 | 1170
1월 |  | 가공3 | 2026-01-24 | 박용주 | 4 | 12 | 20 | 20 | 200 | 260116C020 | K/T |  |  |  | 아껴쓰는 키친타올 그린패키지 200매 | 2 | 6 | 적 합 | 191 | 122 | 132 |  |  | 200 | 19.41 | 5201 | 1360 | [8 empty] | 양호 | 합격 | 무 | 양호 | 양호 | 무 | 불검출 | 합격
1월 |  | 가공6 | 2026-01-24 | 박용주 | 4 | 13 | 10 | 16.2 | 30 | 260121D008 | R/T |  | 일반 |  | 3겹 촉앤감 프리미엄 와이드 30m_CP | 3 | 24 | 적 합 | 106 | 114 | 128 |  |  | 30.3 | 15.87 | 2299 | 1090 | [8 empty] | 양호 | 합격 | 무 | 양호 | 양호 | 베르가못향 | 불검출 | 합격
1월 |  | 가공6 | 2026-01-24 | 송지숙 | 2 | 16 | 0 | 16.2 | 30 | 260122D029 | R/T |  | 일반 |  | 3겹 촉앤감 프리미엄 와이드 30m_CP | 3 | 24 | 적 합 | 107 | 114 | 128 | 125 | 2.34375 | 30.4 | 15.9 | 2922 | 770 | 0.402 | 0.392 | 0.408 | 0.4 | 0.398 | 0.4 |  |  | 양호 | 합격 | 무 | 양호 | 양호 | 베르가못향 | 불검출 | 합격
1월 |  | 가공3 | 2026-01-24 | 송지숙 | 2 | 17 | 30 | 20 | 100 | 260116C016 | K/T |  |  |  | 명절 요리 준비 싹쓸이 키친타월 100매 | 2 | 6 | 적 합 | 221 | 121 | 110 | 103 | 6.363636 | 100 | 19.97 | 4590 | 1560 | 0.647 | 0.643 | 0.537 | 0.658 | 0.625 | 0.622 |  |  | 양호 | 합격 | 무 | 양호 | 양호 | 무 | 불검출 | 합격
1월 |  | 가공6 | 2026-01-24 | 송지숙 | 2 | 20 | 20 | 14.5 | 27 | 260123D025 | R/T |  | 일반 |  | 3겹 촉앤감 시그니처 쉬폰 27m(코튼) | 3 | 30 | 적 합 | 99 | 114 | 117 |  |  | 27.2 | 13.79 | 2792 | 860 | [6 empty] | 55 | 0.6 | 양호 | 합격 | 무 | 양호 | 양호 | 무 | 불검출 | 합격
1월 |  | 가공3 | 2026-01-24 | 송지숙 | 2 | 20 | 0 | 20 | 100 | 260116C023 | K/T |  |  |  | 명절 요리 준비 싹쓸이 키친타월 100매 | 2 | 6 | 적 합 | 221 | 120 | 110 |  |  | 100 | 19.68 | 3862 | 1390 | [8 empty] | 양호 | 합격 | 무 | 양호 | 양호 | 무 | 불검출 | 합격
1월 |  | 가공3 | 2026-01-24 | 권혜림 | 1 | 23 | 50 | 20 | 100 | 260113C018 | K/T |  |  |  | 명절 요리 준비 싹쓸이 키친타월 100매 | 2 | 6 | 적 합 | 221 | 120 | 110 | 102 | 7.272727 | 100 | 20.16 | 5447 | 1610 | 0.61 | 0.642 | 0.681 | 0.664 | 0.671 | 0.6536 |  |  | 양호 | 합격 | 무 | 양호 | 양호 | 무 | 불검출 | 합격
1월 |  | 가공6 | 2026-01-24 | 권혜림 | 1 | 1 | 10 | 14.5 | 30 | 251224D021 | R/T |  | 일반 |  | 3겹 순수 프리미엄 (더 클래스) 30m | 3 | 30 | 적 합 | 98 | 113 | 126 | 122 | 3.174603 | 30.3 | 14.46 | 1943 | 1060 | 0.439 | 0.429 | 0.439 | 0.443 | 0.409 | 0.4318 |  |  | 양호 | 합격 | 무 | 양호 | 양호 | 무 | 불검출 | 합격
1월 |  | 가공6 | 2026-01-24 | 권혜림 | 1 | 4 | 0 | 14.5 | 30 | 260120D005 | R/T |  | 일반 |  | 3겹 순수 프리미엄 (더 클래스) 30m | 3 | 30 | 적 합 | 98 | 113 | 125 |  |  | 30.1 | 14.29 | 2837 | 1100 | [6 empty] | 80 | 0.4 | 양호 | 합격 | 무 | 양호 | 양호 | 무 | 불검출 | 합격
1월 |  | 가공3 | 2026-01-24 | 권혜림 | 1 | 4 | 20 | 20 | 100 | 260116C002 | K/T |  |  |  | 명절 요리 준비 싹쓸이 키친타월 100매 | 2 | 6 | 적 합 | 221 | 120 | 110 |  |  | 100 | 19.8 | 4346 | 1300 | [8 empty] | 양호 | 합격 | 무 | 양호 | 양호 | 무 | 불검출 | 합격
1월 |  | 가공3 | 2026-01-25 | 문종실 | 3 | 7 | 50 | 20 | 100 | 260116C018 | K/T |  |  |  | 명절 요리 준비 싹쓸이 키친타월 100매 | 2 | 6 | 적 합 | 222 | 120 | 109 | 102 | 6.422018 | 100 | 20.08 | 4897 | 960 | 0.668 | 0.704 | 0.688 | 0.681 | 0.687 | 0.6856 |  |  | 양호 | 합격 | 무 | 양호 | 양호 | 무 | 불검출 | 합격
1월 |  | 가공6 | 2026-01-25 | 문종실 | 3 | 8 | 10 | 14.5 | 30 | 251224D030 | R/T |  | 일반 |  | 3겹 순수 프리미엄 (더 클래스) 30m | 3 | 30 | 적 합 | 99 | 113 | 126 | 122 | 3.174603 | 30.1 | 14.04 | 3076 | 930 | 0.421 | 0.436 | 0.373 | 0.408 | 0.401 | 0.4078 |  |  | 양호 | 합격 | 무 | 양호 | 양호 | 무 | 불검출 | 합격
1월 |  | 가공3 | 2026-01-25 | 문종실 | 3 | 11 | 50 | 20 | 100 | 260115C013 | K/T |  |  |  | 명절 요리 준비 싹쓸이 키친타월 100매 | 2 | 6 | 적 합 | 222 | 120 | 110 |  |  | 100 | 20.45 | 4548 | 800 | [8 empty] | 양호 | 합격 | 무 | 양호 | 양호 | 무 | 불검출 | 합격
1월 |  | 가공6 | 2026-01-25 | 문종실 | 3 | 12 | 10 | 14.5 | 30 | 260124D035 | R/T |  | 일반 |  | 3겹 순수 프리미엄 (더 클래스) 30m | 3 | 30 | 적 합 | 99 | 113 | 125 |  |  | 30.1 | 13.99 | 2668 | 740 | [8 empty] | 양호 | 합격 | 무 | 양호 | 양호 | 무 | 불검출 | 합격
1월 |  | 가공3 | 2026-01-25 | 송지숙 | 2 | 15 | 40 | 20 | 100 | 260115C014 | K/T |  |  |  | 명절 요리 준비 싹쓸이 키친타월 100매 | 2 | 6 | 적 합 | 221 | 120 | 109 | 102 | 6.422018 | 100 | 20.55 | 4590 | 1560 | 0.733 | 0.704 | 0.709 | 0.743 | 0.74 | 0.7258 |  |  | 양호 | 합격 | 무 | 양호 | 양호 | 무 | 불검출 | 합격
1월 |  | 가공6 | 2026-01-25 | 송지숙 | 2 | 16 | 0 | 14.5 | 27 | 260125D004 | R/T |  | 일반 |  | 3겹 순수 프리미엄 27m | 3 | 30 | 적 합 | 106 | 113 | 120 | 116 | 3.333333 | 27 | 14.45 | 3103 | 1150 | 0.421 | 0.422 | 0.418 | 0.445 | 0.405 | 0.4222 |  |  | 양호 | 합격 | 무 | 양호 | 양호 | 무 | 불검출 | 합격
1월 |  | 가공6 | 2026-01-25 | 송지숙 | 2 | 20 | 10 | 14.5 | 27 | 260125D010 | R/T |  | 일반 |  | 3겹 순수 프리미엄 27m | 3 | 30 | 적 합 | 106 | 113 | 120 |  |  | 27.1 | 14.38 | 2418 | 990 | [6 empty] | 30 | 0.3 | 양호 | 합격 | 무 | 양호 | 양호 | 무 | 불검출 | 합격
1월 |  | 가공3 | 2026-01-25 | 송지숙 | 2 | 19 | 40 | 20 | 100 | 260115C016 | K/T |  |  |  | 명절 요리 준비 싹쓸이 키친타월 100매 | 2 | 6 | 적 합 | 221 | 121 | 110 |  |  | 100 | 20.54 | 4586 | 1050 | [8 empty] | 양호 | 합격 | 무 | 양호 | 양호 | 무 | 불검출 | 합격
1월 |  | 가공6 | 2026-01-25 | 권혜림 | 1 | 24 | 0 | 14.5 | 27 | 260125D016 | R/T |  | 일반 |  | 3겹 순수 프리미엄 27m | 3 | 30 | 적 합 | 107 | 113 | 120 | 115 | 4.166667 | 27 | 14.11 | 2810 | 1140 | 0.473 | 0.427 | 0.441 | 0.433 | 0.414 | 0.4376 |  |  | 양호 | 합격 | 무 | 양호 | 양호 | 무 | 불검출 | 합격
1월 |  | 가공3 | 2026-01-25 | 권혜림 | 1 | 1 | 20 | 20 | 100 | 260115C017 | K/T |  |  |  | 명절 요리 준비 싹쓸이 키친타월 100매 | 2 | 6 | 적 합 | 221 | 120 | 110 | 102 | 7.272727 | 100 | 19.89 | 5127 | 1530 | 0.739 | 0.731 | 0.743 | 0.721 | 0.708 | 0.7284 |  |  | 양호 | 합격 | 무 | 양호 | 양호 | 무 | 불검출 | 합격
1월 |  | 가공6 | 2026-01-25 | 권혜림 | 1 | 4 | 0 | 14.5 | 27 | 260125D021 | R/T |  | 일반 |  | 3겹 순수 프리미엄 27m | 3 | 30 | 적 합 | 107 | 113 | 120 |  |  | 27 | 14.02 | 3235 | 970 | [6 empty] | 30 | 0.6 | 양호 | 합격 | 무 | 양호 | 양호 | 무 | 불검출 | 합격
1월 |  | 가공3 | 2026-01-25 | 권혜림 | 1 |  |  |  |  | 제품 적재 장소 부족으로 운휴
1월 |  | 가공3 | 2026-01-26 | 문종실 | 3 | 7 | 50 | 20 | 100 | 260115C010 | K/T |  |  |  | 명절 요리 준비 싹쓸이 키친타월 100매 | 2 | 6 | 적 합 | 223 | 120 | 109 | 102 | 6.422018 | 100 | 20.16 | 6187 | 1030 | 0.641 | 0.662 | 0.637 | 0.657 | 0.647 | 0.6488 |  |  | 양호 | 합격 | 무 | 양호 | 양호 | 무 | 불검출 | 합격
1월 |  | 가공6 | 2026-01-26 | 문종실 | 3 | 8 | 10 | 14.5 | 27 | 260125D026 | R/T |  | 일반 |  | 3겹 순수 프리미엄 27m | 3 | 30 | 적 합 | 106 | 113 | 120 | 116 | 3.333333 | 27.1 | 14.16 | 2660 | 840 | 0.414 | 0.444 | 0.412 | 0.414 | 0.411 | 0.419 |  |  | 양호 | 합격 | 무 | 양호 | 양호 | 무 | 불검출 | 합격
1월 |  | 가공4 | 2026-01-26 | 문종실 | 3 | 9 | 10 | 13.5 | 25 | 260125C008 | R/T |  | 기획 |  | 3겹 순수 소프트 25m (CVS) | 3 | 24 | 적 합 | 99 | 113 | 111 | 107 | 3.603604 | 25.8 | 13.31 | 3646 | 920 | 0.523 | 0.483 | 0.455 | 0.501 | 0.512 | 0.4948 |  |  | 양호 | 합격 | 무 | 양호 | 양호 | 무 | 불검출 | 합격
1월 |  | 가공5 | 2026-01-26 | 문종실 | 3 | 9 | 30 | 13.5 | 30 | 260125C027 | R/T |  | 기획 |  | 깨끗한나라 더 클린앤소프트 30m (PCMC 호환) | 3 | 30 | 적 합 | 98 | 111 | 121 | 116 | 4.132231 | 30.3 | 13.78 | 3182 | 760 | 0.383 | 0.384 | 0.377 | 0.383 | 0.387 | 0.3828 |  |  | 양호 | 불합격 | 무 | 양호 | 양호 | 무 | 불검출 | 합격
1월 |  | 가공6 | 2026-01-26 | 문종실 | 3 | 11 | 10 | 14.5 | 30 | 260125D032 | R/T |  | 일반 |  | 3겹 순수 프리미엄 30m (P) | 3 | 30 | 적 합 | 106 | 114 | 126 |  |  | 30.1 | 14.58 | 2970 | 890 | [8 empty] | 양호 | 합격 | 무 | 양호 | 양호 | 무 | 불검출 | 합격
1월 |  | 가공3 | 2026-01-26 | 문종실 | 3 | 12 | 20 | 20 | 115 | 260115C011 | K/T |  |  |  | 데일리 키친타올 110+5매 | 2 | 6 | 적 합 | 222 | 121 | 109 |  |  | 115 | 20.74 | 5441 | 1140 | [8 empty] | 양호 | 합격 | 무 | 양호 | 양호 | 무 | 불검출 | 합격
1월 |  | 가공4 | 2026-01-26 | 문종실 | 3 | 12 | 40 | 13.5 | 25 | 260125C018 | R/T |  | 기획 |  | 3겹 순수 소프트 25m (CVS) | 3 | 24 | 풀덩어리떨어짐불량 | 98 | 113 | 112 |  |  | 25.9 | 13.08 | 3391 | 1060 | [8 empty] | 양호 | 합격 | 무 | 양호 | 양호 | 무 | 불검출 | 불합격
1월 |  | 가공5 | 2026-01-26 | 문종실 | 3 | 13 | 0 | 13.5 | 30 | 260126C001 | R/T |  | 기획 |  | 깨끗한나라 더 클린앤소프트 30m (PCMC 호환) | 3 | 30 | 적 합 | 98 | 111 | 121 |  |  | 30.2 | 13.62 | 3480 | 750 | [8 empty] | 양호 | 불합격 | 무 | 양호 | 양호 | 무 | 불검출 | 합격
1월 |  | 가공3 | 2026-01-26 | 송지숙 | 2 | 15 | 40 | 20 | 115 | 260113C014 | K/T |  |  |  | 데일리 키친타올 110+5매 | 2 | 6 | 적 합 | 222 | 120 | 109 | 103 | 5.504587 | 115 | 20.65 | 4863 | 1230 | 0.615 | 0.631 | 0.63 | 0.62 | 0.621 | 0.6234 |  |  | 양호 | 합격 | 무 | 양호 | 양호 | 무 | 불검출 | 합격
1월 |  | 가공6 | 2026-01-26 | 송지숙 | 2 | 16 | 0 | 14.5 | 30 | 260125D023 | R/T |  | 일반 |  | 3겹 순수 프리미엄 30m (P) | 3 | 30 | 적 합 | 107 | 114 | 126 | 123 | 2.380952 | 30.2 | 14.49 | 2907 | 820 | 0.615 | 0.631 | 0.63 | 0.62 | 0.621 | 0.6234 |  |  | 양호 | 합격 | 무 | 양호 | 양호 | 무 | 불검출 | 합격
1월 |  | 가공4 | 2026-01-26 | 송지숙 | 2 | 17 | 0 | 13.5 | 25 | 260125C005 | R/T |  | 기획 |  | 깨끗한나라 3겹 더순수 25m | 3 | 30 | 적 합 | 98 | 113 | 111 | 107 | 3.603604 | 25.9 | 13.06 | 2672 | 1060 | 0.484 | 0.486 | 0.481 | 0.52 | 0.479 | 0.49 |  |  | 양호 | 합격 | 무 | 양호 | 양호 | 무 | 불검출 | 합격
1월 |  | 가공5 | 2026-01-26 | 송지숙 | 2 | 16 | 40 | 13.5 | 30 | 260125C026 | R/T |  | 기획 |  | 깨끗한나라 더 클린앤소프트 30m (PCMC 호환) | 3 | 30 | 적 합 | 98 | 111 | 121 | 117 | 3.305785 | 30.4 | 13.57 | 2880 | 1030 | 0.388 | 0.389 | 0.385 | 0.453 | 0.398 | 0.4026 |  |  | 양호 | 합격 | 무 | 양호 | 양호 | 무 | 불검출 | 합격
1월 |  | 가공3 | 2026-01-26 | 송지숙 | 2 | 19 | 30 | 20 | 115 | 260113C015 | K/T |  |  |  | 데일리 키친타올 110+5매 | 2 | 6 | 적 합 | 221 | 120 | 109 |  |  | 115 | 21.28 | 4417 | 1520 | [8 empty] | 양호 | 합격 | 무 | 양호 | 양호 | 무 | 불검출 | 합격
1월 |  | 가공6 | 2026-01-26 | 송지숙 | 2 | 19 | 50 | 14.5 | 30 | 260126D013 | R/T |  | 일반 |  | 3겹 순수 프리미엄 30m (P) | 3 | 30 | 적 합 | 107 | 114 | 126 |  |  | 30.2 | 14.36 | 2767 | 760 | [6 empty] | 60 | 0.5 | 양호 | 합격 | 무 | 양호 | 양호 | 무 | 불검출 | 합격
1월 |  | 가공4 | 2026-01-26 | 송지숙 | 2 | 21 | 0 | 13.5 | 25 | 260124C025 | R/T |  | 기획 |  | 깨끗한나라 3겹 더순수 25m | 3 | 30 | 적 합 | 99 | 113 | 111 |  |  | 25.9 | 13.17 | 2883 | 1180 | [6 empty] | 105 | 1.6 | 양호 | 합격 | 무 | 양호 | 양호 | 무 | 불검출 | 합격
1월 |  | 가공5 | 2026-01-26 | 송지숙 | 2 | 20 | 40 | 13.5 | 30 | 260121C015 | R/T |  | 기획 |  | 깨끗한나라 더 클린앤소프트 30m (PCMC 호환) | 3 | 30 | 적 합 | 98 | 112 | 121 |  |  | 30.6 | 13.34 | 3234 | 890 | [6 empty] | 80 | 0.9 | 양호 | 합격 | 무 | 양호 | 양호 | 무 | 불검출 | 합격
1월 |  | 가공3 | 2026-01-26 | 박용주 | 4 | 24 | 30 | 20 | 115 | 260115C008 | K/T |  |  |  | 데일리 키친타올 110+5매 | 2 | 6 | 적 합 | 221 | 121 | 110 | 103 | 6.363636 | 115 | 20.65 | 5435 | 1550 | 0.613 | 0.578 | 0.618 | 0.579 | 0.604 | 0.5984 |  |  | 양호 | 합격 | 무 | 양호 | 양호 | 무 | 불검출 | 합격
1월 |  | 가공6 | 2026-01-26 | 박용주 | 4 | 23 | 40 | 14.5 | 30 | 260126D018 | R/T |  | 일반 |  | 3겹 순수 프리미엄 30m (P) | 3 | 30 | 적 합 | 107 | 113 | 126 | 122 | 3.174603 | 30.1 | 14.32 | 2356 | 1070 | 0.417 | 0.426 | 0.425 | 0.424 | 0.439 | 0.4262 |  |  | 양호 | 합격 | 무 | 양호 | 양호 | 무 | 불검출 | 합격
1월 |  | 가공5 | 2026-01-26 | 박용주 | 4 | 1 | 20 | 14 | 28 | 260124C001 | R/T |  | 일반 |  | 3겹 순수 시그니처 28m (N) | 3 | 30 | 적 합 | 105 | 112 | 118 | 114 | 3.389831 | 28.2 | 13.88 | 3182 | 1030 | 0.392 | 0.391 | 0.397 | 0.377 | 0.377 | 0.3868 |  |  | 양호 | 합격 | 무 | 양호 | 양호 | 무 | 불검출 | 합격
1월 |  | 가공3 | 2026-01-26 | 박용주 | 4 | 3 | 30 | 20 | 115 | 260113C012 | K/T |  |  |  | 데일리 키친타올 110+5매 | 2 | 6 | 폴리백포장불량 | 221 | 121 | 109 |  |  | 115 | 20.74 | 4691 | 1700 | [8 empty] | 양호 | 합격 | 무 | 양호 | 불량 | 무 | 불검출 | 불합격
1월 |  | 가공6 | 2026-01-26 | 박용주 | 4 | 4 | 10 | 14.5 | 30 | 260126D024 | R/T |  | 일반 |  | 3겹 순수 프리미엄 30m (P) | 3 | 30 | 적 합 | 106 | 114 | 126 |  |  | 30.1 | 14.37 | 3898 | 880 | [6 empty] | 30 | 0.4 | 양호 | 합격 | 무 | 양호 | 양호 | 무 | 불검출 | 합격
1월 |  | 가공5 | 2026-01-26 | 박용주 | 4 | 5 | 20 | 14 | 28 | 260123C029 | R/T |  | 일반 |  | 3겹 순수 시그니처 28m (N) | 3 | 30 | 적 합 | 106 | 113 | 119 |  |  | 28.3 | 14.26 | 3434 | 1150 | [6 empty] | 40 | 0.8 | 양호 | 합격 | 무 | 양호 | 양호 | 무 | 불검출 | 합격
1월 |  | 가공6 | 2026-01-27 | 문종실 | 3 | 7 | 40 | 14.5 | 30 | 260126D029 | R/T |  | 일반 |  | 3겹 순수 프리미엄 30m (P) | 3 | 30 | 적 합 | 107 | 113 | 125 | 121 | 3.2 | 30.1 | 13.99 | 2796 | 760 | 0.417 | 0.444 | 0.443 | 0.421 | 0.425 | 0.43 |  |  | 양호 | 합격 | 무 | 양호 | 양호 | 무 | 불검출 | 합격
1월 |  | 가공3 | 2026-01-27 | 문종실 | 3 | 8 | 50 | 20 | 150 | 260115C018 | K/T |  |  |  | 데일리에어 KT 150매 (HP) | 2 | 6 | 적 합 | 222 | 121 | 127 | 120 | 5.511811 | 150 | 20.09 | 4797 | 1190 | 0.611 | 0.592 | 0.628 | 0.633 | 0.594 | 0.6116 |  |  | 양호 | 합격 | 무 | 양호 | 양호 | 무 | 불검출 | 합격
1월 |  | 가공4 | 2026-01-27 | 문종실 | 3 | 9 | 20 | 13.5 | 25 | 260124C023 | R/T |  | 기획 |  | 깨끗한나라 3겹 더순수 25m | 3 | 30 | 적 합 | 98 | 112 | 111 | 106 | 4.504505 | 25.8 | 12.94 | 2517 | 850 | 0.471 | 0.512 | 0.452 | 0.455 | 0.498 | 0.4776 |  |  | 양호 | 합격 | 무 | 양호 | 양호 | 무 | 불검출 | 합격
1월 |  | 가공5 | 2026-01-27 | 문종실 | 3 | 9 | 40 | 14 | 28 | 260123C021 | R/T |  | 일반 |  | 3겹 순수 시그니처 28m (N) | 3 | 30 | 적 합 | 106 | 112 | 119 | 114 | 4.201681 | 28.3 | 13.41 | 2949 | 1150 | 0.402 | 0.418 | 0.399 | 0.437 | 0.402 | 0.4116 |  |  | 양호 | 합격 | 무 | 양호 | 양호 | 무 | 불검출 | 합격
1월 |  | 가공3 | 2026-01-27 | 문종실 | 3 | 12 | 20 | 20 | 150 | 260126C023 | K/T |  |  |  | 데일리에어 KT 150매 (HP) | 2 | 6 | 적 합 | 223 | 120 | 126 |  |  | 150 | 20.16 | 5175 | 1680 | [8 empty] | 양호 | 합격 | 무 | 양호 | 양호 | 무 | 불검출 | 합격
1월 |  | 가공6 | 2026-01-27 | 문종실 | 3 | 12 | 40 | 14.5 | 27 | 260126D032 | R/T |  | 일반 |  | 3겹 순수 프리미엄 27m (노블) | 3 | 30 | 손잡이테이프접착불량 | 107 | 114 | 120 |  |  | 27.2 | 14.19 | 3686 | 950 | [8 empty] | 양호 | 합격 | 무 | 양호 | 양호 | 무 | 불검출 | 불합격
1월 |  | 가공5 | 2026-01-27 | 문종실 | 3 | 13 | 20 | 14 | 28 | 260124C003 | R/T |  | 일반 |  | 3겹 순수 시그니처 28m (N) | 3 | 30 | 적 합 | 106 | 113 | 119 |  |  | 30.3 | 14.11 | 3069 | 1120 | [8 empty] | 양호 | 합격 | 무 | 양호 | 양호 | 무 | 불검출 | 합격
1월 |  | 가공4 | 2026-01-27 | 문종실 | 3 | 13 | 50 | 13.5 | 25 | 260124C021 | R/T |  | 기획 |  | 깨끗한나라 3겹 더순수 25m | 3 | 30 | 적 합 | 99 | 113 | 111 |  |  | 25.9 | 13.17 | 2883 | 1180 | [8 empty] | 양호 | 합격 | 무 | 양호 | 양호 | 무 | 불검출 | 합격
1월 |  | 가공6 | 2026-01-27 | 문종실 | 2 | 15 | 50 | 14.5 | 27 | 260127D004 | R/T |  | 일반 |  | 3겹 순수 프리미엄 27m (노블) | 3 | 30 | 적 합 | 106 | 113 | 120 | 116 | 3.333333 | 27.2 | 14.53 | 3410 | 730 | 0.428 | 0.377 | 0.397 | 0.413 | 0.418 | 0.4066 |  |  | 양호 | 합격 | 무 | 양호 | 양호 | 무 | 불검출 | 합격
1월 |  | 가공3 | 2026-01-27 | 문종실 | 2 | 16 | 10 | 20 | 150 | 260127C004 | K/T |  |  |  | 데일리에어 KT 150매 (HP) | 2 | 6 | 적 합 | 222 | 121 | 126 | 119 | 5.555556 | 150 | 20.17 | 4106 | 1180 | 0.628 | 0.653 | 0.617 | 0.568 | 0.611 | 0.6154 |  |  | 양호 | 합격 | 무 | 양호 | 양호 | 무 | 불검출 | 합격
1월 |  | 가공5 | 2026-01-27 | 문종실 | 2 | 17 | 0 | 14 | 28 | 260124C002 | R/T |  | 일반 |  | 3겹 순수 시그니처 28m (N) | 3 | 30 | 적 합 | 106 | 113 | 118 | 114 | 3.389831 | 28.3 | 14.08 | 2444 | 890 | 0.428 | 0.82 | 0.384 | 0.377 | 0.384 | 0.4786 |  |  | 양호 | 합격 | 무 | 양호 | 양호 | 무 | 불검출 | 합격
1월 |  | 가공4 | 2026-01-27 | 문종실 | 2 | 17 | 20 | 13.5 | 27 | 260124C020 | R/T |  | 기획 |  | 3겹 소프트 27m | 3 | 30 | 적 합 | 99 | 113 | 117 | 112 | 4.273504 | 27.1 | 13.24 | 3476 | 1090 | 0.483 | 0.496 | 0.496 | 0.482 | 0.514 | 0.4942 |  |  | 양호 | 불합격 | 무 | 양호 | 양호 | 무 | 불검출 | 합격
1월 |  | 가공3 | 2026-01-27 | 박용주 | 2 | 20 | 0 | 20 | 150 | 260127C009 | K/T |  |  |  | 데일리에어 KT 150매 (HP) | 2 | 6 | 적 합 | 222 | 121 | 126 |  |  | 150 | 20.18 | 4032 | 1410 | [8 empty] | 양호 | 합격 | 무 | 양호 | 양호 | 무 | 불검출 | 합격
1월 |  | 가공6 | 2026-01-27 | 박용주 | 2 | 19 | 30 | 14.5 | 27 | 260126D033 | R/T |  | 일반 |  | 3겹 순수 프리미엄 27m (노블) | 3 | 30 | 적 합 | 106 | 114 | 120 |  |  | 27.2 | 14.4 | 2993 | 920 | [6 empty] | 40 | 0.4 | 양호 | 합격 | 무 | 양호 | 양호 | 무 | 불검출 | 합격
1월 |  | 가공4 | 2026-01-27 | 박용주 | 2 | 21 | 10 | 13.5 | 27 | 260124C013 | R/T |  | 기획 |  | 3겹 소프트 27m | 3 | 30 | 적 합 | 97 | 113 | 117 |  |  | 27.1 | 13.18 | 2410 | 1130 | [6 empty] | 70 | 1.1 | 양호 | 합격 | 무 | 양호 | 양호 | 무 | 불검출 | 합격
1월 |  | 가공5 | 2026-01-27 | 박용주 | 2 | 21 | 30 | 14 | 30 | 260123C004 | R/T |  | 일반 |  | 3겹 순수 시그니처 30m (브라운) | 3 | 30 | 적 합 | 95 | 112 | 121 |  |  | 30.7 | 14.31 | 2772 | 1180 | [6 empty] | 30 | 0.8 | 양호 | 합격 | 무 | 양호 | 양호 | 무 | 불검출 | 합격
1월 |  | 가공3 | 2026-01-27 | 박용주 | 4 | 24 | 20 | 20 | 150 | 260127C010 | K/T |  |  |  | 데일리에어 KT 150매 (HP) | 2 | 6 | 적 합 | 222 | 120 | 126 | 118 | 6.349206 | 150 | 19.98 | 4496 | 1570 | 0.749 | 0.67 | 0.683 | 0.744 | 0.737 | 0.7166 |  |  | 양호 | 합격 | 무 | 양호 | 양호 | 무 | 불검출 | 합격
1월 |  | 가공6 | 2026-01-27 | 박용주 | 4 | 23 | 50 | 14.5 | 33 | 260127D014 | R/T |  | 일반 |  | 3겹 순수 프리미엄 33m (띠지) | 3 | 30 | 적 합 | 99 | 113 | 128 | 124 | 3.125 | 33.2 | 14.18 | 2754 | 1050 | 0.412 | 0.399 | 0.396 | 0.393 | 0.402 | 0.4004 |  |  | 양호 | 합격 | 무 | 양호 | 양호 | 무 | 불검출 | 합격
1월 |  | 가공5 | 2026-01-27 | 박용주 | 4 | 1 | 30 | 14 | 30 | 260123C016 | R/T |  | 일반 |  | 3겹 순수 시그니처 30m (브라운) | 3 | 30 | 적 합 | 95 | 112 | 121 | 116 | 4.132231 | 30.6 | 14.52 | 3274 | 900 | 0.392 | 0.378 | 0.388 | 0.43 | 0.385 | 0.3946 |  |  | 양호 | 합격 | 무 | 양호 | 양호 | 무 | 불검출 | 합격
1월 |  | 가공3 | 2026-01-27 | 박용주 | 4 | 4 | 40 | 20 | 120 | 260127C016 | K/T |  |  |  | 데일리 키친타올 120매 | 2 | 6+2 | 적 합 | 222 | 120 | 120 |  |  | 120 | 20.92 | 5431 | 1750 | [8 empty] | 양호 | 합격 | 무 | 양호 | 양호 | 무 | 불검출 | 합격
1월 |  | 가공6 | 2026-01-27 | 박용주 | 4 | 3 | 40 | 14.5 | 33 | 260127D003 | R/T |  | 일반 |  | 3겹 순수 프리미엄 33m (띠지) | 3 | 30 | 적 합 | 99 | 114 | 128 |  |  | 33.1 | 14.14 | 2876 | 990 | [6 empty] | 40 | 0.5 | 양호 | 합격 | 무 | 양호 | 양호 | 무 | 불검출 | 합격
1월 |  | 가공5 | 2026-01-27 | 박용주 | 4 | 5 | 30 | 14 | 30 | 260123C013 | R/T |  | 일반 |  | 3겹 순수 시그니처 30m (브라운) | 3 | 30 | 적 합 | 96 | 112 | 121 |  |  | 30.5 | 14.2 | 3212 | 930 | [6 empty] | 40 | 0.8 | 양호 | 합격 | 무 | 양호 | 양호 | 무 | 불검출 | 합격
1월 |  | 가공6 | 2026-01-28 | 문종실 | 3 | 8 | 20 | 14.5 | 33 | 260127D015 | R/T |  | 일반 |  | 3겹 순수 프리미엄 33m (띠지) | 3 | 30 | 적 합 | 99 | 114 | 128 | 125 | 2.34375 | 33.1 | 14.06 | 2424 | 900 | 0.431 | 0.409 | 0.415 | 0.405 | 0.411 | 0.4142 |  |  | 양호 | 합격 | 무 | 양호 | 양호 | 무 | 불검출 | 합격
1월 |  | 가공3 | 2026-01-28 | 문종실 | 3 | 7 | 50 | 20 | 120 | 260127C020 | K/T |  |  |  | 데일리 키친타올 120매 | 2 | 6+2 | 적 합 | 222 | 120 | 120 | 111 | 7.5 | 120 | 20.26 | 4147 | 1060 | 0.631 | 0.653 | 0.643 | 0.655 | 0.648 | 0.646 |  |  | 양호 | 합격 | 무 | 양호 | 양호 | 무 | 불검출 | 합격
1월 |  | 가공4 | 2026-01-28 | 문종실 | 3 | 9 | 10 | 13.5 | 27 | 260124C015 | R/T |  | 기획 |  | 3겹 소프트 27m | 3 | 30 | 적 합 | 98 | 112 | 117 | 112 | 4.273504 | 27 | 13.05 | 2602 | 970 | 0.468 | 0.452 | 0.459 | 0.432 | 0.492 | 0.4606 |  |  | 양호 | 불합격 | 무 | 양호 | 양호 | 무 | 불검출 | 합격
1월 |  | 가공5 | 2026-01-28 | 문종실 | 3 | 9 | 30 | 14 | 30 | 260116D006 | R/T |  | 일반 |  | 3겹 순수 시그니처 30m (브라운) | 3 | 30 | 적 합 | 96 | 112 | 121 | 118 | 2.479339 | 30.2 | 14.13 | 2993 | 740 | 0.366 | 0.392 | 0.358 | 0.401 | 0.361 | 0.3756 |  |  | 양호 | 합격 | 무 | 양호 | 양호 | 무 | 불검출 | 합격
1월 |  | 가공3 | 2026-01-28 | 문종실 | 3 | 11 | 50 | 20 | 120 | 260121C019 | K/T |  |  |  | 데일리 키친타올 120매 | 2 | 6+2 | 적 합 | 222 | 120 | 119 |  |  | 120 | 20.44 | 4036 | 1070 | [8 empty] | 양호 | 합격 | 무 | 양호 | 양호 | 무 | 불검출 | 합격
1월 |  | 가공6 | 2026-01-28 | 문종실 | 3 | 12 | 10 | 14.5 | 33 | 260127D015 | R/T |  | 일반 |  | 3겹 순수 프리미엄 33m (띠지) | 3 | 30 | 적 합 | 99 | 114 | 128 |  |  | 33.2 | 13.99 | 2513 | 660 | [8 empty] | 양호 | 합격 | 무 | 양호 | 양호 | 무 | 불검출 | 합격
1월 |  | 가공4 | 2026-01-28 | 문종실 | 3 | 13 | 0 | 13.5 | 27 | 260121C024 | R/T |  | 기획 |  | 3겹 소프트 27m | 3 | 30 | 적 합 | 98 | 113 | 117 |  |  | 27.1 | 12.94 | 2382 | 940 | [8 empty] | 양호 | 불합격 | 무 | 양호 | 양호 | 무 | 불검출 | 합격
1월 |  | 가공5 | 2026-01-28 | 문종실 | 3 | 13 | 20 | 13.5 | 22 | 260125C025 | R/T |  | 기획 |  | 3겹 니가 필요해 22m | 3 | 30 | 적 합 | 95 | 112 | 112 |  |  | 22.3 | 13.86 | 3274 | 670 | [8 empty] | 양호 | 합격 | 무 | 양호 | 양호 | 무 | 불검출 | 합격
1월 |  | 가공6 | 2026-01-28 | 권혜림 | 1 | 15 | 30 | 14.5 | 33 | 260128D006 | R/T |  | 일반 |  | 3겹 순수 프리미엄 33m (띠지) | 3 | 30 | 적 합 | 98 | 113 | 128 | 125 | 2.34375 | 33.2 | 14.08 | 2934 | 990 | 0.411 | 0.454 | 0.426 | 0.439 | 0.446 | 0.4352 |  |  | 양호 | 합격 | 무 | 양호 | 양호 | 무 | 불검출 | 합격
1월 |  | 가공3 | 2026-01-28 | 권혜림 | 1 | 16 | 20 | 20 | 150 | 260127C024 | K/T |  |  |  | 데일리 키친타올 150매 | 2 | 8 | 적 합 | 222 | 120 | 125 | 117 | 6.4 | 150 | 20.25 | 3981 | 1730 | 0.637 | 0.611 | 0.607 | 0.629 | 0.614 | 0.6196 |  |  | 양호 | 합격 | 무 | 양호 | 양호 | 무 | 불검출 | 합격
1월 |  | 가공4 | 2026-01-28 | 권혜림 | 1 | 16 | 40 | 13.5 | 27 | 260121C023 | R/T |  | 기획 |  | 3겹 소프트 27m | 3 | 30 | 적 합 | 98 | 112 | 116 | 111 | 4.310345 | 27 | 12.81 | 2500 | 1160 | 0.531 | 0.471 | 0.525 | 0.482 | 0.483 | 0.4984 |  |  | 양호 | 불합격 | 무 | 양호 | 양호 | 무 | 불검출 | 합격
1월 |  | 가공5 | 2026-01-28 | 권혜림 | 1 | 17 | 0 | 13.5 | 22 | 260125C022 | R/T |  | 기획 |  | 3겹 니가 필요해 22m | 3 | 30 | 적 합 | 96 | 112 | 112 | 106 | 5.357143 | 22.4 | 14.18 | 3125 | 1200 | 0.422 | 0.399 | 0.451 | 0.406 | 0.483 | 0.4322 |  |  | 양호 | 합격 | 무 | 양호 | 양호 | 무 | 불검출 | 합격
1월 |  | 가공6 | 2026-01-28 | 권혜림 | 1 | 19 | 50 | 14.5 | 33 | 260128D001 | R/T |  | 일반 |  | 3겹 순수 프리미엄 33m (띠지) | 3 | 30 | 적 합 | 98 | 113 | 128 |  |  | 33.2 | 14.29 | 2712 | 850 | [6 empty] | 50 | 0.6 | 양호 | 합격 | 무 | 양호 | 양호 | 무 | 불검출 | 합격
1월 |  | 가공3 | 2026-01-28 | 권혜림 | 1 | 20 | 10 | 20 | 150 | 260127C022 | K/T |  |  |  | 데일리 키친타올 150매 | 2 | 8 | 적 합 | 222 | 120 | 125 |  |  | 150 | 19.98 | 4921 | 1380 | [8 empty] | 양호 | 합격 | 무 | 양호 | 양호 | 무 | 불검출 | 합격
1월 |  | 가공4 | 2026-01-28 | 권혜림 | 1 | 21 | 0 | 13.5 | 30 | 260124C017 | R/T |  | 기획 |  | 3겹 순수 소프트 30m | 3 | 30 | 적 합 | 98 | 113 | 122 |  |  | 30.5 | 13.25 | 3097 | 1420 | [6 empty] | 60 | 1.6 | 양호 | 합격 | 무 | 양호 | 양호 | 무 | 불검출 | 합격
1월 |  | 가공5 | 2026-01-28 | 권혜림 | 1 | 21 | 20 | 13.5 | 22 | 260122C023 | R/T |  | 기획 |  | 3겹 니가 필요해 22m | 3 | 30 | 적 합 | 96 | 112 | 111 |  |  | 22.3 | 13.69 | 3591 | 1030 | [6 empty] | 20 | 0.6 | 양호 | 합격 | 무 | 양호 | 양호 | 무 | 불검출 | 합격
1월 |  | 가공3 | 2026-01-28 | 박용주 | 4 | 24 | 30 | 20 | 150 | 260127C008 | K/T |  |  |  | 데일리 키친타올 150매 | 2 | 8 | 적 합 | 221 | 121 | 126 | 119 | 5.555556 | 150 | 20.47 | 3773 | 1340 | 0.649 | 0.618 | 0.629 | 0.641 | 0.614 | 0.6302 |  |  | 양호 | 합격 | 무 | 양호 | 양호 | 무 | 불검출 | 합격
1월 |  | 가공6 | 2026-01-28 | 박용주 | 4 | 23 | 40 | 14.5 | 33 | 260127D006 | R/T |  | 일반 |  | 3겹 순수 프리미엄 33m (띠지) | 3 | 30 | 적 합 | 98 | 114 | 128 | 124 | 3.125 | 33.2 | 14.51 | 3005 | 870 | 0.395 | 0.382 | 0.414 | 0.393 | 0.426 | 0.402 |  |  | 양호 | 합격 | 무 | 양호 | 양호 | 무 | 불검출 | 합격
1월 |  | 가공5 | 2026-01-28 | 박용주 | 4 |  |  |  |  | 고장(와인더)
1월 |  | 가공3 | 2026-01-28 | 박용주 | 4 | 3 | 40 | 20 | 150 | 260127C018 | K/T |  |  |  | 데일리 키친타올 150매 | 2 | 8 | 적 합 | 221 | 121 | 126 |  |  | 150 | 20.08 | 4940 | 1470 | [8 empty] | 양호 | 합격 | 무 | 양호 | 양호 | 무 | 불검출 | 합격
1월 |  | 가공6 | 2026-01-28 | 박용주 | 4 | 4 | 30 | 14.5 | 33 | 260125D014 | R/T |  | 일반 |  | 3겹 순수 프리미엄 33m (띠지) | 3 | 30 | 적 합 | 98 | 114 | 128 |  |  | 33.2 | 14.1 | 3303 | 1130 | [6 empty] | 50 | 0.5 | 양호 | 합격 | 무 | 양호 | 양호 | 무 | 불검출 | 합격
1월 |  | 가공5 | 2026-01-28 | 박용주 | 4 | 5 | 20 | 13.5 | 22 | 외관검수 | R/T |  | 기획 |  | 3겹 니가 필요해 22m | 3 | 30 |  | 96 | 112 | 112 |  |  | 22.3 | 13.74 | 2941 | 820 | [6 empty] | 45 | 0.9
1월 |  | 가공3 | 2026-01-29 | 문종실 | 3 | 7 | 50 | 20 | 150 | 260128C002 | K/T |  |  |  | 데일리 키친타올 150매 | 2 | 8 | 적 합 | 222 | 121 | 127 | 120 | 5.511811 | 150 | 20.09 | 2723 | 1250 | 0.665 | 0.652 | 0.666 | 0.633 | 0.645 | 0.6522 |  |  | 양호 | 합격 | 무 | 양호 | 양호 | 무 | 불검출 | 합격
1월 |  | 가공6 | 2026-01-29 | 문종실 | 3 | 8 | 30 | 14.5 | 30 | 260127D016 | R/T |  | 일반 |  | 3겹 순수 프리미엄 30m (P) | 3 | 30 | 적 합 | 106 | 114 | 126 | 122 | 3.174603 | 30.2 | 14.58 | 2814 | 870 | 0.408 | 0.409 | 0.414 | 0.375 | 0.421 | 0.4054 |  |  | 양호 | 합격 | 무 | 양호 | 양호 | 무 | 불검출 | 합격
1월 |  | 가공5 | 2026-01-29 | 문종실 | 3 | 9 | 40 | 13.5 | 22 | 260119C031 | R/T |  | 기획 |  | 3겹 니가 필요해 22m | 3 | 30 | 적 합 | 96 | 112 | 111 | 103 | 7.207207 | 22.4 | 13.92 | 3978 | 1270 | 0.367 | 0.372 | 0.361 | 0.353 | 0.371 | 0.3648 |  |  | 양호 | 합격 | 무 | 양호 | 양호 | 무 | 불검출 | 합격
1월 |  | 가공4 | 2026-01-29 | 문종실 | 3 | 10 | 0 | 13.5 | 30 | 260122C001 | R/T |  | 기획 |  | 3겹 순수 소프트 30m | 3 | 30 | 적 합 | 98 | 113 | 121 | 117 | 3.305785 | 30.4 | 13.97 | 1967 | 740 | 0.462 | 0.488 | 0.454 | 0.478 | 0.487 | 0.4738 |  |  | 양호 | 합격 | 무 | 양호 | 양호 | 무 | 불검출 | 합격
1월 |  | 가공3 | 2026-01-29 | 문종실 | 3 | 12 | 10 | 20 | 150 | 260126C029 | K/T |  |  |  | 데일리 키친타올 150매 | 2 | 8 | 적 합 | 222 | 121 | 127 |  |  | 150 | 19.15 | 4556 | 1050 | [8 empty] | 양호 | 합격 | 무 | 양호 | 양호 | 무 | 불검출 | 합격
1월 |  | 가공6 | 2026-01-29 | 문종실 | 3 | 11 | 40 | 14.5 | 30 | 260115D014 | R/T |  | 일반 |  | 3겹 순수 프리미엄 30m (P) | 3 | 30 | 적 합 | 107 | 114 | 126 |  |  | 30.2 | 14.08 | 3128 | 870 | [8 empty] | 양호 | 합격 | 무 | 양호 | 양호 | 무 | 불검출 | 합격
1월 |  | 가공5 | 2026-01-29 | 문종실 | 3 | 13 | 0 | 13.5 | 30 | 260121C027 | R/T |  | 기획 |  | 3겹 퓨어앤데코 30m (특판납품용)(S) | 3 | 30 | 적 합 | 96 | 112 | 121 |  |  | 30.4 | 13.61 | 2520 | 960 | [8 empty] | 양호 | 합격 | 무 | 양호 | 양호 | 무 | 불검출 | 합격
1월 |  | 가공4 | 2026-01-29 | 문종실 | 3 | 13 | 20 | 13.5 | 30 | 260121C030 | R/T |  | 기획 |  | 3겹 순수 소프트 30m | 3 | 30 | 적 합 | 97 | 113 | 121 |  |  | 30.4 | 13.13 | 2583 | 890 | [8 empty] | 양호 | 합격 | 무 | 양호 | 양호 | 무 | 불검출 | 합격
1월 |  | 가공6 | 2026-01-29 | 권혜림 | 1 | 15 | 30 | 14.5 | 30 | 251225D022 | R/T |  | 일반 |  | 3겹 순수 프리미엄 30m (P) | 3 | 30 | 적 합 | 107 | 113 | 126 | 122 | 3.174603 | 30.2 | 14.1 | 3012 | 910 | 0.427 | 0.391 | 0.454 | 0.406 | 0.414 | 0.4184 |  |  | 양호 | 합격 | 무 | 양호 | 양호 | 무 | 불검출 | 합격
1월 |  | 가공3 | 2026-01-29 | 권혜림 | 1 | 15 | 50 | 20 | 150 | 260127C014 | K/T |  |  |  | 데일리 키친타올 150매 | 2 | 8 | 적 합 | 222 | 120 | 126 | 118 | 6.349206 | 150 | 20.46 | 5296 | 1200 | 0.659 | 0.616 | 0.587 | 0.629 | 0.629 | 0.624 |  |  | 양호 | 합격 | 무 | 양호 | 양호 | 무 | 불검출 | 합격
1월 |  | 가공4 | 2026-01-29 | 권혜림 | 1 | 16 | 30 | 13.5 | 30 | 260121C028 | R/T |  | 기획 |  | 3겹 순수 소프트 30m | 3 | 30 | 적 합 | 98 | 112 | 121 | 117 | 3.305785 | 30.4 | 12.89 | 2758 | 1070 | 0.499 | 0.501 | 0.463 | 0.508 | 0.485 | 0.4912 |  |  | 양호 | 합격 | 무 | 양호 | 양호 | 무 | 불검출 | 합격
1월 |  | 가공5 | 2026-01-29 | 권혜림 | 1 | 16 | 50 | 13.5 | 30 | 260119C028 | R/T |  | 기획 |  | 3겹 퓨어앤데코 30m (특판납품용)(S) | 3 | 30 | 적 합 | 96 | 112 | 121 | 115 | 4.958678 | 30.5 | 13.41 | 2664 | 980 | 0.361 | 0.351 | 0.401 | 0.365 | 0.394 | 0.3744 |  |  | 양호 | 합격 | 무 | 양호 | 양호 | 무 | 불검출 | 합격
1월 |  | 가공6 | 2026-01-29 | 권혜림 | 1 | 19 | 50 | 14.5 | 30 | 260129D011 | R/T |  | 일반 |  | 3겹 순수 프리미엄 30m (P) | 3 | 30 | 적 합 | 107 | 113 | 125 |  |  | 30.1 | 14.25 | 3171 | 980 | [6 empty] | 60 | 0.5 | 양호 | 합격 | 무 | 양호 | 양호 | 무 | 불검출 | 합격
1월 |  | 가공4 | 2026-01-29 | 권혜림 | 1 | 20 | 40 | 13.5 | 30 | 260125C013 | R/T |  | 기획 |  | 3겹 순수 소프트 30m | 3 | 30 | 적 합 | 97 | 113 | 121 |  |  | 30.4 | 13.07 | [8 empty] | 80 | 1.4 | 양호 | 합격 | 무 | 양호 | 양호 | 무 | 불검출 | 합격
1월 |  | 가공5 | 2026-01-29 | 권혜림 | 1 | 21 | 0 | 13.5 | 30 | 260128D016 | R/T |  | 기획 |  | 3겹 퓨어앤데코 30m (특판납품용)(S) | 3 | 30 | 적 합 | 96 | 112 | 121 |  |  | 30.4 | 13.64 | 3348 | 1130 | [6 empty] | 40 | 0.9 | 양호 | 합격 | 무 | 양호 | 양호 | 무 | 불검출 | 합격
1월 |  | 가공3 | 2026-01-29 | 권혜림 | 1 | 21 | 20 | 20 | 150 | 260127C002 | K/T |  |  |  | 데일리 키친타올 150매 | 2 | 8 | 적 합 | 222 | 120 | 125 |  |  | 150 | 20.27 | 5075 | 1730 | [8 empty] | 양호 | 합격 | 무 | 양호 | 양호 | 무 | 불검출 | 합격
1월 |  | 가공3 | 2026-01-29 | 박용주 | 4 | 23 | 40 | 20 | 150 | 260126C026 | K/T |  |  |  | 데일리 키친타올 150매 | 2 | 8 | 적 합 | 221 | 120 | 126 | 118 | 6.349206 | 150 | 19.89 | 5130 | 1610 | 0.626 | 0.604 | 0.598 | 0.607 | 0.622 | 0.6114 |  |  | 양호 | 합격 | 무 | 양호 | 양호 | 무 | 불검출 | 합격
1월 |  | 가공6 | 2026-01-29 | 박용주 | 4 | 24 | 10 | 14.5 | 30 | 260129D018 | R/T |  | 일반 |  | 3겹 순수 프리미엄 30m (P) | 3 | 30 | 적 합 | 106 | 113 | 126 | 120 | 4.761905 | 30.1 | 14.27 | 2894 | 1130 | 0.407 | 0.399 | 0.434 | 0.415 | 0.425 | 0.416 |  |  | 양호 | 합격 | 무 | 양호 | 양호 | 무 | 불검출 | 합격
1월 |  | 가공5 | 2026-01-29 | 박용주 | 4 | 1 | 30 | 13.5 | 30 | 260128D012 | R/T |  | 기획 |  | 3겹 퓨어앤데코 30m (특판납품용)(S) | 3 | 30 | 적 합 | 95 | 112 | 121 | 113 | 6.61157 | 30.3 | 13.86 | 2226 | 1030 | 0.362 | 0.386 | 0.361 | 0.385 | 0.384 | 0.3756 |  |  | 양호 | 합격 | 무 | 양호 | 양호 | 무 | 불검출 | 합격
1월 |  | 가공3 | 2026-01-29 | 박용주 | 4 | 4 | 40 | 20 | 150 | 260127C001 | K/T |  |  |  | 데일리 키친타올 150매 | 2 | 8 | 텐실부위이물질혼입 | 221 | 120 | 126 |  |  | 150 | 21.02 | 4966 | 1780 | [8 empty] | 양호 | 합격 | 유 | 양호 | 양호 | 무 | 불검출 | 불합격
1월 |  | 가공6 | 2026-01-29 | 박용주 | 4 | 3 | 50 | 14.5 | 30 | 260129D022 | R/T |  | 일반 |  | 3겹 순수 프리미엄 30m (P) | 3 | 30 | 적 합 | 106 | 114 | 126 |  |  | 30.2 | 14.34 | 2622 | 1140 | [6 empty] | 55 | 0.5 | 양호 | 합격 | 무 | 양호 | 양호 | 무 | 불검출 | 합격
1월 |  | 가공5 | 2026-01-29 | 박용주 | 4 | 5 | 30 | 14 | 30 | 260128D033 | R/T |  | 일반 |  | 3겹 순수 시그니처 30m (브라운) | 3 | 30 | 적 합 | 95 | 112 | 121 |  |  | 30.3 | 14.32 | 2971 | 960 | [6 empty] | 40 | 0.9 | 양호 | 합격 | 무 | 양호 | 양호 | 무 | 불검출 | 합격
1월 |  | 가공3 | 2026-01-30 | 송지숙 | 2 | 8 | 0 | 20 | 140 | 260113C011 | K/T |  |  |  | 데일리 아껴쓰는 키친타올 140매 | 2 | 8 | 적 합 | 192 | 120 | 124 | 118 | 4.83871 | 140 | 19.01 | 4825 | 1240 | 0.632 | 0.59 | 0.6 | 0.602 | 0.617 | 0.6082 |  |  | 양호 | 합격 | 무 | 양호 | 양호 | 무 | 불검출 | 합격
1월 |  | 가공6 | 2026-01-30 | 송지숙 | 2 | 8 | 20 | 14.5 | 30 | 260129D027 | R/T |  | 일반 |  | 3겹 순수 프리미엄 30m (P) | 3 | 30 | 적 합 | 107 | 114 | 125 | 122 | 2.4 | 30.3 | 14.03 | 3105 | 930 | 0.401 | 0.385 | 0.407 | 0.391 | 0.402 | 0.3972 |  |  | 양호 | 합격 | 무 | 양호 | 양호 | 무 | 불검출 | 합격
1월 |  | 가공4 | 2026-01-30 | 송지숙 | 2 | 9 | 30 | 13.5 | 30 | 260125C011 | R/T |  | 기획 |  | 3겹 순수 소프트 30m | 3 | 30 | 적 합 | 98 | 113 | 121 | 117 | 3.305785 | 30.6 | 13.41 | 4716 | 1440 | 0.498 | 0.486 | 0.492 | 0.504 | 0.489 | 0.4938 |  |  | 양호 | 합격 | 무 | 양호 | 양호 | 무 | 불검출 | 합격
1월 |  | 가공5 | 2026-01-30 | 송지숙 | 2 | 9 | 10 | 14 | 30 | 260129D003 | R/T |  | 일반 |  | 3겹 순수 시그니처 30m (브라운) | 3 | 30 | 적 합 | 96 | 112 | 121 | 116 | 4.132231 | 30.4 | 14.22 | 2934 | 960 | 0.37 | 0.387 | 0.39 | 0.401 | 0.374 | 0.3844 |  |  | 양호 | 합격 | 무 | 양호 | 양호 | 무 | 불검출 | 합격
1월 |  | 가공3 | 2026-01-30 | 송지숙 | 2 | 12 | 10 | 20 | 140 | 260113C010 | K/T |  |  |  | 데일리 아껴쓰는 키친타올 140매 | 2 | 8 | 적 합 | 192 | 121 | 124 |  |  | 140 | 21.25 | 4172 | 1110 | [8 empty] | 양호 | 합격 | 무 | 양호 | 양호 | 무 | 불검출 | 합격
1월 |  | 가공6 | 2026-01-30 | 송지숙 | 2 | 12 | 30 | 14.5 | 30 | 260130D002 | R/T |  | 일반 |  | 3겹 순수 프리미엄 30m (P) | 3 | 30 | 적 합 | 106 | 114 | 126 |  |  | 30.2 | 14.28 | 2862 | 920 | [8 empty] | 양호 | 합격 | 무 | 양호 | 양호 | 무 | 불검출 | 합격
1월 |  | 가공4 | 2026-01-30 | 송지숙 | 2 | 13 | 20 | 15.5 | 40 | 260126C018 | R/T |  | 일반 |  | 깨끗한나라 2겹 순수 오리지널 40m | 2 | 30 | 적 합 | 98 | 112 | 119 |  |  | 40.1 | 15.2 | 2079 | 870 | [8 empty] | 양호 | 합격 | 무 | 양호 | 양호 | 무 | 불검출 | 합격
1월 |  | 가공5 | 2026-01-30 | 송지숙 | 2 | 13 | 0 | 14 | 30 | 260129D004 | R/T |  | 일반 |  | 3겹 순수 시그니처 30m (브라운) | 3 | 30 | 적 합 | 96 | 112 | 121 |  |  | 30.3 | 13.91 | 3205 | 1090 | [8 empty] | 양호 | 합격 | 무 | 양호 | 양호 | 무 | 불검출 | 합격
1월 |  | 가공3 | 2026-01-30 | 권혜림 | 1 | 15 | 30 | 20 | 140 | 260129C002 | K/T |  |  |  | 데일리 아껴쓰는 키친타올 140매 | 2 | 8 | 적 합 | 192 | 120 | 125 | 116 | 7.2 | 140 | 20.27 | 5461 | 1560 | 0.653 | 0.643 | 0.671 | 0.615 | 0.617 | 0.6398 |  |  | 양호 | 합격 | 무 | 양호 | 양호 | 무 | 불검출 | 합격
1월 |  | 가공6 | 2026-01-30 | 권혜림 | 1 | 15 | 50 | 14.5 | 30 | 260130D006 | R/T |  | 일반 |  | 3겹 순수 프리미엄 30m (P) | 3 | 30 | 적 합 | 107 | 113 | 126 | 122 | 3.174603 | 30.1 | 13.87 | 2119 | 890 | 0.441 | 0.415 | 0.423 | 0.431 | 0.445 | 0.431 |  |  | 양호 | 합격 | 무 | 양호 | 양호 | 무 | 불검출 | 합격
1월 |  | 가공4 | 2026-01-30 | 권혜림 | 1 | 16 | 30 | 15.5 | 40 | 260126C015 | R/T |  | 일반 |  | 깨끗한나라 2겹 순수 오리지널 40m | 2 | 30 | 적 합 | 98 | 112 | 119 | 114 | 4.201681 | 40.1 | 14.62 | 1868 | 740 | 0.351 | 0.355 | 0.367 | 0.358 | 0.351 | 0.3564 |  |  | 양호 | 불합격 | 무 | 양호 | 양호 | 무 | 불검출 | 합격
1월 |  | 가공5 | 2026-01-30 | 권혜림 | 1 | 16 | 50 | 14 | 30 | 260129D001 | R/T |  | 일반 |  | 3겹 순수 시그니처 30m (브라운) | 3 | 30 | 적 합 | 96 | 112 | 121 | 116 | 4.132231 | 30.3 | 13.77 | 2299 | 820 | 0.386 | 0.362 | 0.394 | 0.365 | 0.383 | 0.378 |  |  | 양호 | 합격 | 무 | 양호 | 양호 | 무 | 불검출 | 합격
1월 |  | 가공6 | 2026-01-30 | 권혜림 | 1 | 19 | 40 | 14.5 | 30 | 260130D012 | R/T |  | 일반 |  | 3겹 순수 프리미엄 30m (P) | 3 | 30 | 적 합 | 107 | 113 | 126 |  |  | 30.1 | 13.81 | 3460 | 920 | [6 empty] | 70 | 0.4 | 양호 | 합격 | 무 | 양호 | 양호 | 무 | 불검출 | 합격
1월 |  | 가공3 | 2026-01-30 | 권혜림 | 1 | 20 | 10 | 20 | 140 | 260126C032 | K/T |  |  |  | 데일리 아껴쓰는 키친타올 140매 | 2 | 8 | 적 합 | 192 | 120 | 125 |  |  | 140 | 19.31 | 4252 | 1120 | [8 empty] | 양호 | 합격 | 무 | 양호 | 양호 | 무 | 불검출 | 합격
1월 |  | 가공4 | 2026-01-30 | 권혜림 | 1 | 20 | 50 | 15.5 | 40 | 260112C018 | R/T |  | 일반 |  | 깨끗한나라 2겹 순수 오리지널 40m | 2 | 30 | 적 합 | 98 | 112 | 120 |  |  | 40.3 | 15.19 | 1816 | 790 | [6 empty] | 100 | 1.5 | 양호 | 불합격 | 무 | 양호 | 양호 | 무 | 불검출 | 합격
1월 |  | 가공5 | 2026-01-30 | 권혜림 | 1 | 21 | 10 | 14 | 30 | 260128D029 | R/T |  | 일반 |  | 3겹 순수 시그니처 30m (브라운) | 3 | 30 | 적 합 | 96 | 112 | 121 |  |  | 30.4 | 14.26 | 2808 | 1130 | [6 empty] | 60 | 0.8 | 양호 | 합격 | 무 | 양호 | 양호 | 무 | 불검출 | 합격
1월 |  | 가공6 | 2026-01-30 | 박용주 | 4 | 23 | 50 | 14.5 | 30 | 260130D015 | R/T |  | 일반 |  | 3겹 순수 프리미엄 30m (P) | 3 | 30 | 적 합 | 106 | 113 | 126 | 121 | 3.968254 | 30.2 | 14.15 | 3528 | 1270 | 0.414 | 0.435 | 0.445 | 0.442 | 0.416 | 0.4304 |  |  | 양호 | 합격 | 무 | 양호 | 양호 | 무 | 불검출 | 합격
1월 |  | 가공5 | 2026-01-30 | 박용주 | 4 | 1 | 40 | 14 | 30 | 260129D002 | R/T |  | 일반 |  | 3겹 순수 시그니처 30m (브라운) | 3 | 30 | 적 합 | 95 | 112 | 120 | 114 | 5 | 30.3 | 13.89 | 2497 | 970 | 0.368 | 0.403 | 0.375 | 0.406 | 0.37 | 0.3844 |  |  | 양호 | 합격 | 무 | 양호 | 양호 | 무 | 불검출 | 합격
1월 |  | 가공3 | 2026-01-30 | 박용주 | 4 | 2 | 0 | 13.5 | 30 | 품목교체 | R/T |  | 기획 |  | 3겹 허브가든 아이리스 프리미엄 30m | 3 | 30 |  | 98 | 114 | 121 | 117 | 3.305785 | 32.2 | 13.51 | 3108 | 1190 | 0.394 | 0.389 | 0.355 | 0.379 | 0.351 | 0.3736 | [7 empty] | 아이리스향
1월 |  | 가공6 | 2026-01-30 | 박용주 | 4 | 3 | 50 | 14.5 | 30 | 260130D024 | R/T |  | 일반 |  | 3겹 순수 프리미엄 30m (P) | 3 | 30 | 적 합 | 106 | 114 | 126 |  |  | 30.2 | 14.2 | 2928 | 950 | [6 empty] | 40 | 0.4 | 양호 | 합격 | 무 | 양호 | 양호 | 무 | 불검출 | 합격
1월 |  | 가공3 | 2026-01-30 | 박용주 | 4 | 4 | 10 | 13.5 | 30 | 260130C008 | R/T |  | 기획 |  | 3겹 허브가든 아이리스 프리미엄 30m | 3 | 30 | 적 합 | 98 | 114 | 121 |  |  | 30.3 | 13.42 | 2568 | 1200 | [6 empty] | 50 | 0.7 | 양호 | 합격 | 무 | 양호 | 양호 | 아이리스향 | 불검출 | 합격
1월 |  | 가공5 | 2026-01-30 | 박용주 | 4 | 5 | 30 | 14 | 30 | 260128D036 | R/T |  | 일반 |  | 3겹 순수 시그니처 30m (브라운) | 3 | 30 | 포장불량 | 96 | 112 | 121 |  |  | 30.2 | 14.13 | 3671 | 1060 | [6 empty] | 50 | 0.8 | 양호 | 불합격 | 무 | 양호 | 불량 | 무 | 불검출 | 불합격
1월 |  | 가공3 | 2026-01-31 | 송지숙 | 2 | 8 | 10 | 13.5 | 30 | 260129C031 | R/T |  | 기획 |  | 3겹 허브가든 아이리스 프리미엄 30m | 3 | 30 | 적 합 | 99 | 114 | 121 | 117 | 3.305785 | 30.3 | 13.06 | 2904 | 1140 | 0.393 | 0.397 | 0.415 | 0.406 | 0.383 | 0.3988 |  |  | 양호 | 합격 | 무 | 양호 | 양호 | 아이리스향 | 불검출 | 합격
1월 |  | 가공6 | 2026-01-31 | 송지숙 | 2 | 8 | 40 | 14.5 | 30 | 260130D028 | R/T |  | 일반 |  | 3겹 순수 프리미엄 더 퍼스트 30m (코튼함유) | 3 | 30 | 적 합 | 106 | 113 | 125 | 122 | 2.4 | 30.2 | 14.3 | 2950 | 1270 | 0.44 | 0.42 | 0.442 | 0.426 | 0.424 | 0.4304 |  |  | 양호 | 합격 | 무 | 양호 | 양호 | 무 | 불검출 | 합격
1월 |  | 가공3 | 2026-01-31 | 송지숙 | 2 | 12 | 50 | 13.5 | 30 | 260130C024 | R/T |  | 기획 |  | 3겹 허브가든 아이리스 프리미엄 30m | 3 | 30 | 적 합 | 98 | 114 | 120 |  |  | 30.3 | 13.14 | 3128 | 1020 | [8 empty] | 양호 | 합격 | 무 | 양호 | 양호 | 아이리스향 | 불검출 | 합격
1월 |  | 가공6 | 2026-01-31 | 송지숙 | 2 | 12 | 30 | 14.5 | 30 | 260130D013 | R/T |  | 일반 |  | 3겹 순수 프리미엄 더 퍼스트 30m (코튼함유) | 3 | 30 | 적 합 | 106 | 114 | 125 |  |  | 30.1 | 14.26 | 2919 | 1070 | [8 empty] | 양호 | 합격 | 무 | 양호 | 양호 | 무 | 불검출 | 합격
1월 |  | 가공6 | 2026-01-31 | 권혜림 | 1 | 16 | 0 | 14.5 | 30 | 260131D003 | R/T |  | 일반 |  | 3겹 순수 프리미엄 더 퍼스트 30m (코튼함유) | 3 | 30 | 적 합 | 107 | 113 | 125 | 121 | 3.2 | 30.1 | 13.95 | 2698 | 730 | 0.422 | 0.419 | 0.437 | 0.432 | 0.442 | 0.4304 |  |  | 양호 | 합격 | 무 | 양호 | 양호 | 무 | 불검출 | 합격
1월 |  | 가공3 | 2026-01-31 | 권혜림 | 1 | 16 | 40 | 13.5 | 30 | 260129C026 | R/T |  | 기획 |  | 3겹 허브가든 아이리스 프리미엄 30m | 3 | 30 | 적 합 | 98 | 113 | 121 | 116 | 4.132231 | 30.2 | 13.06 | 3064 | 1170 | 0.387 | 0.431 | 0.395 | 0.378 | 0.377 | 0.3936 |  |  | 양호 | 합격 | 무 | 양호 | 양호 | 아이리스향 | 불검출 | 합격
1월 |  | 가공6 | 2026-01-31 | 권혜림 | 1 | 20 | 10 | 14.5 | 30 | 260130D005 | R/T |  | 일반 |  | 3겹 순수 프리미엄 더 퍼스트 30m (코튼함유) | 3 | 30 | 적 합 | 107 | 113 | 125 |  |  | 30.1 | 13.89 | 2671 | 1080 | [6 empty] | 60 | 0.7 | 양호 | 합격 | 무 | 양호 | 양호 | 무 | 불검출 | 합격
1월 |  | 가공3 | 2026-01-31 | 권혜림 | 1 | 20 | 30 | 13.5 | 30 | 260129C020 | R/T |  | 기획 |  | 3겹 허브가든 아이리스 프리미엄 30m | 3 | 30 | 적 합 | 98 | 113 | 121 |  |  | 30.3 | 13.43 | 3113 | 1310 | [6 empty] | 30 | 1 | 양호 | 합격 | 무 | 양호 | 양호 | 아이리스향 | 불검출 | 합격
1월 |  | 가공3 | 2026-01-31 | 문종실 | 3 | 23 | 20 | 13.5 | 30 | 260129C016 | R/T |  | 기획 |  | 3겹 허브가든 아이리스 프리미엄 30m | 3 | 30 | 적 합 | 98 | 114 | 122 | 119 | 2.459016 | 30.4 | 14.37 | 3853 | 1570 | 0.399 | 0.382 | 0.378 | 0.391 | 0.441 | 0.3982 |  |  | 양호 | 합격 | 무 | 양호 | 양호 | 아이리스향 | 불검출 | 합격
1월 |  | 가공6 | 2026-01-31 | 문종실 | 3 | 23 | 40 | 14.5 | 30 | 260129D034 | R/T |  | 일반 |  | 3겹 순수 프리미엄 더 퍼스트 30m (코튼함유) | 3 | 30 | 적 합 | 107 | 114 | 126 | 123 | 2.380952 | 30.2 | 14.41 | 3562 | 1030 | 0.404 | 0.427 | 0.407 | 0.395 | 0.431 | 0.4128 |  |  | 양호 | 합격 | 무 | 양호 | 양호 | 무 | 불검출 | 합격
1월 |  | 가공3 | 2026-01-31 | 문종실 | 3 | 3 | 50 | 13.5 | 30 | 260130C006 | R/T |  | 기획 |  | 3겹 허브가든 아이리스 프리미엄 30m | 3 | 30 | 적 합 | 98 | 114 | 121 |  |  | 30.2 | 13.29 | 3676 | 1060 | [6 empty] | 40 | 0.9 | 양호 | 합격 | 무 | 양호 | 양호 | 아이리스향 | 불검출 | 합격
1월 |  | 가공6 | 2026-01-31 | 문종실 | 3 | 6 | 10 | 20 | 130 | 251205C009 | K/T |  |  |  | 2겹 셰프키친 안심 K/T 130매 | 2 | 6 | 적 합 | 223 | 119 | 115 |  |  | 130 | 20.16 | 3541 | 1370 | [8 empty] | 양호 | 합격 | 무 | 양호 | 양호 | 무 | 불검출 | 합격
2월 |  | 가공3 | 2026-02-01 | 송지숙 | 2 | 8 | 10 | 13.5 | 30 | 260129C025 | R/T |  | 기획 |  | 3겹 허브가든 아이리스 프리미엄 30m | 3 | 30 | 적 합 | 98 | 114 | 121 | 117 | 3.305785 | 30.3 | 13.2 | 3759 | 1340 | 0.377 | 0.96 | 0.423 | 0.404 | 0.384 | 0.5096 |  |  | 양호 | 합격 | 무 | 양호 | 양호 | 아이리스향 | 불검출 | 합격
2월 |  | 가공6 | 2026-02-01 | 송지숙 | 2 | 8 | 30 | 20 | 130 | 260128C007 | K/T |  |  |  | 2겹 셰프키친 안심 K/T 130매 | 2 | 6 | 적 합 | 222 | 120 | 114 | 109 | 4.385965 | 130 | 20.15 | 3579 | 1380 | 0.634 | 0.651 | 0.605 | 0.644 | 0.64 | 0.6348 |  |  | 양호 | 합격 | 무 | 양호 | 양호 | 무 | 불검출 | 합격
2월 |  | 가공6 | 2026-02-01 | 송지숙 | 2 | 12 | 20 | 20 | 130 | 260128C008 | K/T |  |  |  | 2겹 셰프키친 안심 K/T 130매 | 2 | 6 | 미절취불량 | 223 | 120 | 114 |  |  | 130 | 20.91 | 4398 | 1410 | [8 empty] | 불량 | 합격 | 무 | 양호 | 양호 | 무 | 불검출 | 불합격
2월 |  | 가공3 | 2026-02-01 | 송지숙 | 2 | 12 | 50 | 13.5 | 30 | 260130C002 | R/T |  | 기획 |  | 3겹 허브가든 아이리스 프리미엄 30m | 3 | 30 | 적 합 | 98 | 114 | 121 |  |  | 30.4 | 13.04 | 2815 | 1230 | [8 empty] | 양호 | 합격 | 무 | 양호 | 양호 | 아이리스향 | 불검출 | 합격
2월 |  | 가공6 | 2026-02-01 | 송지숙 | 1 | 16 | 0 | 20 | 130 | 260129C001 | K/T |  |  |  | 2겹 셰프키친 안심 K/T 130매 | 2 | 6 | 적 합 | 223 | 120 | 114 | 109 | 4.385965 | 130 | 19.23 | 4563 | 1210 | 0.633 | 0.67 | 0.643 | 0.676 | 0.67 | 0.6584 |  |  | 양호 | 합격 | 무 | 양호 | 양호 | 무 | 불검출 | 합격
2월 |  | 가공3 | 2026-02-01 | 송지숙 | 1 | 15 | 30 | 13.5 | 30 | 251231C025 | R/T |  | 기획 |  | 3겹 허브가든 아이리스 프리미엄 30m | 3 | 30 | 적 합 | 98 | 114 | 121 | 117 | 3.305785 | 30.4 | 13.16 | 3496 | 930 | 0.389 | 0.408 | 0.371 | 0.404 | 0.37 | 0.3884 |  |  | 양호 | 합격 | 무 | 양호 | 양호 | 아이리스향 | 불검출 | 합격
2월 |  | 가공6 | 2026-02-01 | 문종실 | 1 | 19 | 30 | 18 | 130 | 251204C005 | K/T |  |  |  | 3겹 셰프키친 프리미엄 K/T 130매 | 2 | 6 | 적 합 | 223 | 120 | 123 |  |  | 130 | 19.43 | 7278 | 1780 | [8 empty] | 양호 | 합격 | 무 | 양호 | 양호 | 무 | 불검출 | 합격
2월 |  | 가공3 | 2026-02-01 | 문종실 | 1 | 19 | 50 | 13.5 | 30 | 251231C023 | R/T |  | 기획 |  | 3겹 허브가든 아이리스 프리미엄 30m | 3 | 30 | 적 합 | 99 | 114 | 122 |  |  | 30.3 | 13.37 | 3479 | 1310 | [6 empty] | 50 | 0.9 | 양호 | 합격 | 무 | 양호 | 양호 | 아이리스향 | 불검출 | 합격
2월 |  | 가공6 | 2026-02-01 | 문종실 | 3 | 24 | 0 | 18 | 130 | 260129C007 | K/T |  |  |  | 3겹 셰프키친 프리미엄 K/T 130매 | 2 | 6 | 적 합 | 223 | 120 | 123 | 119 | 3.252033 | 130 | 18.7 | 6813 | 2090 | 0.718 | 0.684 | 0.661 | 0.721 | 0.672 | 0.6912 |  |  | 양호 | 합격 | 무 | 양호 | 양호 | 무 | 불검출 | 합격
2월 |  | 가공3 | 2026-02-01 | 문종실 | 3 | 24 | 50 | 13.5 | 30 | 251230C016 | R/T |  | 기획 |  | 3겹 허브가든 아이리스 프리미엄 30m | 3 | 30 | 적 합 | 98 | 113 | 121 | 116 | 4.132231 | 30.3 | 13.14 | 2855 | 1270 | 0.386 | 0.392 | 0.391 | 0.39 | 0.378 | 0.3874 |  |  | 양호 | 합격 | 무 | 양호 | 양호 | 아이리스향 | 불검출 | 합격
2월 |  | 가공6 | 2026-02-01 | 문종실 | 3 | 3 | 50 | 18 | 130 | 251204C004 | K/T |  |  |  | 3겹 셰프키친 프리미엄 K/T 130매 | 2 | 6 | 적 합 | 223 | 121 | 123 |  |  | 130 | 18.73 | 7083 | 1660 | [8 empty] | 양호 | 합격 | 무 | 양호 | 양호 | 무 | 불검출 | 합격
2월 |  | 가공3 | 2026-02-01 | 문종실 | 3 | 4 | 10 | 13.5 | 30 | 251230C020 | R/T |  | 기획 |  | 3겹 허브가든 아이리스 프리미엄 30m | 3 | 30 | 적 합 | 99 | 114 | 121 |  |  | 30.2 | 13.31 | 3129 | 1420 | [6 empty] | 50 | 1 | 양호 | 합격 | 무 | 양호 | 양호 | 아이리스향 | 불검출 | 합격
2월 |  | 가공3 | 2026-02-02 | 송지숙 | 2 | 8 | 40 | 13.5 | 25 | 251231C027/29 | R/T |  | 기획 |  | 도톰한 4겹데코 25m (HP)(S) | 4 | 30 | 적 합 | 96 | 114 | 123 | 119 | 3.252033 | 25.3 | 13.11 | 4852 | 1950 | 0.499 | 0.438 | 0.501 | 0.48 | 0.456 | 0.4748 |  |  | 양호 | 합격 | 무 | 양호 | 양호 | 무 | 불검출 | 합격
2월 |  | 가공6 | 2026-02-02 | 송지숙 | 2 | 8 | 10 | 14.5 | 30 | 251227C020 | R/T |  | 일반 |  | 3겹 순수 프리미엄 (더 클래스) 30m | 3 | 6 | 적 합 | 98 | 114 | 126 | 123 | 2.380952 | 30.3 | 14.36 | 3508 | 1050 | 0.399 | 0.388 | 0.422 | 0.404 | 0.402 | 0.403 |  |  | 양호 | 합격 | 무 | 양호 | 양호 | 무 | 불검출 | 합격
1월 |  | 가공4 | 2026-01-31 | [11 empty] | (1/31~2/1) 편제 운휴
2월 |  | 가공4 | 2026-02-02 | 송지숙 | 2 | 9 | 50 | 15.5 | 40 | 260126C016 | R/T |  | 일반 |  | 깨끗한나라 2겹 순수 오리지널 40m | 2 | 30 | 적 합 | 98 | 112 | 120 | 117 | 2.5 | 40.3 | 15.42 | 2317 | 740 | 0.363 | 0.38 | 0.378 | 0.372 | 0.366 | 0.3718 |  |  | 양호 | 합격 | 무 | 양호 | 양호 | 무 | 불검출 | 합격
1월 |  | 가공5 | 2026-01-31 | [11 empty] | (1/31~2/1) 편제 운휴
2월 |  | 가공5 | 2026-02-02 | 송지숙 | 2 | 9 | 30 | 13.5 | 22 | 260128D020 | R/T |  | 기획 |  | 3겹 니가 필요해 22m | 3 | 30 | 적 합 | 96 | 112 | 110 | 102 | 7.272727 | 22.4 | 13.97 | 2212 | 1060 | 0.358 | 0.357 | 0.392 | 0.42 | 0.374 | 0.3802 |  |  | 양호 | 합격 | 무 | 양호 | 양호 | 무 | 불검출 | 합격
2월 |  | 가공3 | 2026-02-02 | 송지숙 | 2 | 12 | 30 | 13.5 | 25 | 251231C026/4 | R/T |  | 기획 |  | 도톰한 4겹데코 25m (HP)(S) | 4 | 30 | 적 합 | 96 | 114 | 123 |  |  | 25.3 | 13.22 | 4538 | 1520 | [8 empty] | 양호 | 합격 | 무 | 양호 | 양호 | 무 | 불검출 | 합격
2월 |  | 가공6 | 2026-02-02 | 송지숙 | 2 | 12 | 10 | 14.5 | 30 | 260126D007 | R/T |  | 일반 |  | 3겹 순수 프리미엄 (더 클래스) 30m | 3 | 6 | 적 합 | 98 | 114 | 125 |  |  | 30.4 | 14.04 | 3462 | 890 | [8 empty] | 양호 | 합격 | 무 | 양호 | 양호 | 무 | 불검출 | 합격
2월 |  | 가공4 | 2026-02-02 | 송지숙 | 2 | 13 | 30 | 14.5 | 25 | 260201C008 | R/T |  | 일반 |  | 3겹 더 프라임 화장지 25m | 3 | 30 | 적 합 | 98 | 113 | 111 |  |  | 25.9 | 14.16 | 3060 | 1220 | [8 empty] | 양호 | 합격 | 무 | 양호 | 양호 | 무 | 불검출 | 합격
2월 |  | 가공5 | 2026-02-02 | 송지숙 | 2 | 13 | 10 | 13.5 | 22 | 260128D014 | R/T |  | 기획 |  | 3겹 니가 필요해 22m | 3 | 30 | 손잡이 때묻음 | 96 | 112 | 111 |  |  | 22.5 | 13.79 | 2753 | 870 | [8 empty] | 양호 | 합격 | 무 | 양호 | 양호 | 무 | 불검출 | 불합격
2월 |  | 가공3 | 2026-02-02 | 박용주 | 4 | 16 | 0 | 13.5 | 25 | 260202C005/31 | R/T |  | 기획 |  | 도톰한 4겹데코 25m (HP)(S) | 4 | 30 | 적 합 | 96 | 113 | 123 | 118 | 4.065041 | 25.3 | 13.44 | 5012 | 1730 | 0.489 | 0.465 | 0.466 | 0.448 | 0.48 | 0.4696 |  |  | 양호 | 합격 | 무 | 양호 | 양호 | 무 | 불검출 | 합격
2월 |  | 가공6 | 2026-02-02 | 박용주 | 4 | 15 | 40 | 14.5 | 30 | 260126D009 | R/T |  | 일반 |  | 3겹 순수 프리미엄 (더 클래스) 30m | 3 | 6 | 적 합 | 98 | 113 | 125 | 120 | 4 | 30.2 | 14.25 | 2637 | 720 | 0.394 | 0.41 | 0.423 | 0.412 | 0.399 | 0.4076 |  |  | 양호 | 합격 | 무 | 양호 | 양호 | 무 | 불검출 | 합격
2월 |  | 가공4 | 2026-02-02 | 박용주 | 4 | 17 | 0 | 14.5 | 25 | 260201D002 | R/T |  | 일반 |  | 3겹 더 프라임 화장지 25m | 3 | 30 | 적 합 | 97 | 113 | 111 | 107 | 3.603604 | 25.9 | 13.91 | 2937 | 1230 | 0.486 | 0.451 | 0.491 | 0.457 | 0.498 | 0.4766 |  |  | 양호 | 합격 | 무 | 양호 | 양호 | 무 | 불검출 | 합격
2월 |  | 가공5 | 2026-02-02 | 박용주 | 4 | 17 | 40 | 13.5 | 22 | 260131D011 | R/T |  | 기획 |  | 3겹 니가 필요해 22m | 3 | 30 | 적 합 | 96 | 112 | 111 | 103 | 7.207207 | 22.4 | 14.11 | 2999 | 1030 | 0.375 | 0.387 | 0.378 | 0.378 | 0.374 | 0.3784 |  |  | 양호 | 합격 | 무 | 양호 | 양호 | 무 | 불검출 | 합격
2월 |  | 가공3 | 2026-02-02 | 박용주 | 4 | 20 | 30 | 13.5 | 25 | 260131C023/2 | R/T |  | 기획 |  | 도톰한 4겹데코 25m (HP)(S) | 4 | 30 | 적 합 | 96 | 113 | 122 |  |  | 25.3 | 13.42 | 4377 | 1740 | [6 empty] | 50 | 1.3 | 양호 | 합격 | 무 | 양호 | 양호 | 무 | 불검출 | 합격
2월 |  | 가공6 | 2026-02-02 | 박용주 | 4 | 19 | 30 | 14.5 | 30 | 260124D002 | R/T |  | 일반 |  | 3겹 순수 프리미엄 (더 클래스) 30m | 3 | 6 | 적 합 | 98 | 113 | 125 |  |  | 30.2 | 14.38 | 2194 | 1000 | [6 empty] | 70 | 0.5 | 양호 | 합격 | 무 | 양호 | 양호 | 무 | 불검출 | 합격
2월 |  | 가공4 | 2026-02-02 | 박용주 | 4 | 21 | 0 | 14.5 | 25 | 260131D031 | R/T |  | 일반 |  | 3겹 더 프라임 화장지 25m | 3 | 30 | 적 합 | 97 | 113 | 112 |  |  | 26 | 14.15 | 3343 | 980 | [6 empty] | 55 | 1.6 | 양호 | 합격 | 무 | 양호 | 양호 | 무 | 불검출 | 합격
2월 |  | 가공5 | 2026-02-02 | 박용주 | 4 | 21 | 20 | 13.5 | 22 | 260128D015 | R/T |  | 기획 |  | 3겹 니가 필요해 22m | 3 | 30 | 적 합 | 96 | 112 | 112 |  |  | 22.4 | 13.93 | 2870 | 890 | [6 empty] | 35 | 0.7 | 양호 | 합격 | 무 | 양호 | 양호 | 무 | 불검출 | 합격
2월 |  | 가공6 | 2026-02-02 | 문종실 | 3 | 23 | 50 | 14.5 | 30 | 260127D023 | R/T |  | 일반 |  | 3겹 순수 프리미엄 (더 클래스) 30m | 3 | 6 | 적 합 | 98 | 114 | 125 | 121 | 3.2 | 30.2 | 14.12 | 2323 | 1000 | 0.435 | 0.413 | 0.393 | 0.417 | 0.439 | 0.4194 |  |  | 양호 | 합격 | 무 | 양호 | 양호 | 무 | 불검출 | 합격
2월 |  | 가공3 | 2026-02-02 | 문종실 | 3 | 24 | 30 | 13.5 | 25 | 260201C001/22 | R/T |  | 기획 |  | 도톰한 4겹데코 25m (HP)(S) | 4 | 30 | 적 합 | 96 | 114 | 123 | 119 | 3.252033 | 25.3 | 13.25 | 4069 | 1590 | 0.469 | 0.46 | 0.436 | 0.452 | 0.446 | 0.4526 |  |  | 양호 | 합격 | 무 | 양호 | 양호 | 무 | 불검출 | 합격
2월 |  | 가공5 | 2026-02-02 | 문종실 | 3 | 1 | 20 | 13.5 | 22 | 260131D010 | R/T |  | 기획 |  | 3겹 니가 필요해 22m | 3 | 30 | 적 합 | 96 | 112 | 111 | 104 | 6.306306 | 22.3 | 14.01 | 2856 | 820 | 0.408 | 0.401 | 0.438 | 0.453 | 0.404 | 0.4208 |  |  | 양호 | 합격 | 무 | 양호 | 양호 | 무 | 불검출 | 합격
2월 |  | 가공3 | 2026-02-02 | 문종실 | 3 | 3 | 20 | 13.5 | 25 | 251231C030/28 | R/T |  | 기획 |  | 도톰한 4겹데코 25m (HP)(S) | 4 | 30 | 적 합 | 96 | 114 | 123 |  |  | 25.3 | 13.26 | 3690 | 1580 | [6 empty] | 50 | 1 | 양호 | 합격 | 무 | 양호 | 양호 | 무 | 불검출 | 합격
2월 |  | 가공6 | 2026-02-02 | 문종실 | 3 | 4 | 10 | 14.5 | 27 | 251217D015 | R/T |  | 일반 |  | 3겹 순수 프리미엄 27m (P) | 3 | 30 | 적 합 | 107 | 113 | 120 |  |  | 27.2 | 13.76 | 3004 | 1140 | [6 empty] | 40 | 0.5 | 양호 | 합격 | 무 | 양호 | 양호 | 무 | 불검출 | 합격
2월 |  | 가공5 | 2026-02-02 | 문종실 | 3 | 5 | 30 | 14 | 27 | 품목교체 | R/T |  | 일반 |  | 3겹 순수 시그니처 27m (N) | 3 | 30 |  | 96 | 113 | 118 |  |  | 27.2 | 14.43 | 3537 | 820
2월 |  | 가공3 | 2026-02-03 | 송지숙 | 2 | 8 | 20 | 13.5 | 25 | 251231C016/17 | R/T |  | 기획 |  | 도톰한 4겹데코 25m (HP)(S) | 4 | 30 | 적 합 | 97 | 114 | 122 | 120 | 1.639344 | 25.3 | 13.56 | 3360 | 1710 | 0.491 | 0.462 | 0.437 | 0.47 | 0.46 | 0.464 |  |  | 양호 | 합격 | 무 | 양호 | 양호 | 무 | 불검출 | 합격
2월 |  | 가공6 | 2026-02-03 | 송지숙 | 2 | 8 | 0 | 14.5 | 27 | 260118D030 | R/T |  | 일반 |  | 3겹 순수 프리미엄 27m (P) | 3 | 30 | 적 합 | 106 | 114 | 119 | 116 | 2.521008 | 27.2 | 14.22 | 3366 | 1180 | 0.403 | 0.433 | 0.422 | 0.439 | 0.387 | 0.4168 |  |  | 양호 | 합격 | 무 | 양호 | 양호 | 무 | 불검출 | 합격
2월 |  | 가공4 | 2026-02-03 | 송지숙 | 2 | 9 | 20 | 13.5 | 27 | 260131D027 | R/T |  | 기획 |  | 3겹 순수 소프트 27m | 3 | 30 | 적 합 | 98 | 113 | 117 | 113 | 3.418803 | 27.1 | 13.61 | 2531 | 680 | 0.488 | 0.462 | 0.498 | 0.503 | 0.436 | 0.4774 |  |  | 양호 | 합격 | 무 | 양호 | 양호 | 무 | 불검출 | 합격
2월 |  | 가공5 | 2026-02-03 | 송지숙 | 2 | 9 | 40 | 14 | 27 | 260201C019 | R/T |  | 일반 |  | 3겹 순수 시그니처 27m (N) | 3 | 30 | 적 합 | 96 | 112 | 117 | 113 | 3.418803 | 27.3 | 14.07 | 1981 | 990 | 0.444 | 0.409 | 0.406 | 0.389 | 0.39 | 0.4076 |  |  | 양호 | 합격 | 무 | 양호 | 양호 | 무 | 불검출 | 합격
2월 |  | 가공3 | 2026-02-03 | 송지숙 | 2 | 12 | 40 | 13.5 | 25 | 251231C019/12 | R/T |  | 기획 |  | 도톰한 4겹데코 25m (HP)(S) | 4 | 30 | 적 합 | 96 | 114 | 122 |  |  | 25.3 | 13.25 | 4221 | 1840 | [8 empty] | 양호 | 합격 | 무 | 양호 | 양호 | 무 | 불검출 | 합격
2월 |  | 가공6 | 2026-02-03 | 송지숙 | 2 | 12 | 20 | 14.5 | 27 | 260118D025 | R/T |  | 일반 |  | 3겹 순수 프리미엄 27m (P) | 3 | 30 | 적 합 | 106 | 114 | 119 |  |  | 27.3 | 14.56 | 2977 | 1250 | [8 empty] | 양호 | 합격 | 무 | 양호 | 양호 | 무 | 불검출 | 합격
2월 |  | 가공4 | 2026-02-03 | 송지숙 | 2 | 13 | 30 | 13.5 | 27 | 260131D023 | R/T |  | 기획 |  | 3겹 순수 소프트 27m | 3 | 30 | 적 합 | 98 | 113 | 117 |  |  | 27 | 13.53 | 2583 | 1130 | [8 empty] | 양호 | 합격 | 무 | 양호 | 양호 | 무 | 불검출 | 합격
2월 |  | 가공5 | 2026-02-03 | 송지숙 | 2 | 13 | 10 | 14 | 27 | 260201C022 | R/T |  | 일반 |  | 3겹 순수 시그니처 27m (N) | 3 | 30 | 적 합 | 96 | 113 | 117 |  |  | 27.4 | 13.91 | 3337 | 1130 | [8 empty] | 양호 | 합격 | 무 | 양호 | 양호 | 무 | 불검출 | 합격
2월 |  | 가공3 | 2026-02-03 | 송지숙 | 4 | 16 | 0 | 13.5 | 25 | 251231C015/10 | R/T |  | 기획 |  | 도톰한 4겹데코 25m (HP)(S) | 4 | 30 | 적 합 | 96 | 114 | 122 | 119 | 2.459016 | 25.3 | 13.39 | 3984 | 1720 | 0.487 | 0.469 | 0.479 | 0.491 | 0.457 | 0.4766 |  |  | 양호 | 합격 | 무 | 양호 | 양호 | 무 | 불검출 | 합격
2월 |  | 가공6 | 2026-02-03 | 송지숙 | 4 | 15 | 40 | 14.5 | 27 | 260127D028 | R/T |  | 일반 |  | 3겹 순수 프리미엄 27m (P) | 3 | 30 | 적 합 | 106 | 114 | 119 | 116 | 2.521008 | 27.2 | 14.31 | 3428 | 1210 | 0.39 | 0.422 | 0.401 | 0.424 | 0.402 | 0.4078 |  |  | 양호 | 합격 | 무 | 양호 | 양호 | 무 | 불검출 | 합격
2월 |  | 가공4 | 2026-02-03 | 송지숙 | 4 | 17 | 10 | 13.5 | 27 | 251202D025 | R/T |  | 기획 |  | 3겹 순수 소프트 27m | 3 | 30 | 적 합 | 98 | 113 | 117 | 114 | 2.564103 | 27.1 | 13.68 | 2606 | 870 | 0.527 | 0.464 | 0.528 | 0.499 | 0.477 | 0.499 |  |  | 양호 | 합격 | 무 | 양호 | 양호 | 무 | 불검출 | 합격
2월 |  | 가공5 | 2026-02-03 | 송지숙 | 4 | 16 | 50 | 14 | 27 | 260201C028 | R/T |  | 일반 |  | 3겹 순수 시그니처 27m (N) | 3 | 30 | 적 합 | 96 | 112 | 117 | 113 | 3.418803 | 27.2 | 14.55 | 3294 | 1090 | 0.39 | 0.406 | 0.453 | 0.418 | 0.402 | 0.4138 |  |  | 양호 | 합격 | 무 | 양호 | 양호 | 무 | 불검출 | 합격
2월 |  | 가공6 | 2026-02-03 | 문종실 | 4 | 19 | 30 | 14.5 | 27 | 260127D025 | R/T |  | 일반 |  | 3겹 순수 프리미엄 27m (P) | 3 | 30 | 적 합 | 106 | 114 | 120 |  |  | 27.2 | 14.47 | 2798 | 1110 | [6 empty] | 60 | 0.5 | 양호 | 합격 | 무 | 양호 | 양호 | 무 | 불검출 | 합격
2월 |  | 가공3 | 2026-02-03 | 문종실 | 4 | 19 | 50 | 13.5 | 25 | 251231C010/9 | R/T |  | 기획 |  | 도톰한 4겹데코 25m (HP)(S) | 4 | 30 | 적 합 | 96 | 114 | 122 |  |  | 25.3 | 13.61 | 4468 | 1730 | [6 empty] | 50 | 0.9 | 양호 | 합격 | 무 | 양호 | 양호 | 무 | 불검출 | 합격
2월 |  | 가공4 | 2026-02-03 | 문종실 | 4 | 21 | 10 | 13.5 | 27 | 251225C014 | R/T |  | 기획 |  | 3겹 순수 소프트 27m | 3 | 30 | 적 합 | 97 | 113 | 117 |  |  | 27.1 | 13.47 | 1897 | 960 | [6 empty] | 60 | 1.1 | 양호 | 합격 | 무 | 양호 | 양호 | 무 | 불검출 | 합격
2월 |  | 가공5 | 2026-02-03 | 문종실 | 4 | 21 | 40 | 14 | 27 | 260201C033 | R/T |  | 일반 |  | 3겹 순수 시그니처 27m (N) | 3 | 30 | 적 합 | 96 | 112 | 117 |  |  | 27.2 | 14.23 | 3020 | 880 | [6 empty] | 50 | 0.5 | 양호 | 합격 | 무 | 양호 | 양호 | 무 | 불검출 | 합격
2월 |  | 가공6 | 2026-02-03 | 문종실 | 3 | 24 | 30 | 14.5 | 30 | 260110D027 | R/T |  | 일반 |  | 3겹 순수 프리미엄 30m (P) | 3 | 30 | 적 합 | 107 | 113 | 126 | 122 | 3.174603 | 30.3 | 14.43 | 2684 | 1200 | 0.416 | 0.431 | 0.386 | 0.399 | 0.419 | 0.4102 |  |  | 양호 | 합격 | 무 | 양호 | 양호 | 무 | 불검출 | 합격
2월 |  | 가공3 | 2026-02-03 | 문종실 | 3 | 1 | 10 | 13.5 | 25 | 251230C032/7 | R/T |  | 기획 |  | 도톰한 4겹데코 25m (HP)(S) | 4 | 30 | 적 합 | 96 | 113 | 122 | 119 | 2.459016 | 25.3 | 13.42 | 4544 | 1440 | 0.501 | 0.481 | 0.492 | 0.476 | 0.471 | 0.4842 |  |  | 양호 | 합격 | 무 | 양호 | 양호 | 무 | 불검출 | 합격
2월 |  | 가공5 | 2026-02-03 | 문종실 | 3 | 1 | 50 | 14 | 27 | 260201C023 | R/T |  | 일반 |  | 3겹 순수 시그니처 27m (N) | 3 | 30 | 적 합 | 96 | 112 | 117 | 112 | 4.273504 | 27.2 | 14.03 | 2411 | 830 | 0.404 | 0.387 | 0.45 | 0.403 | 0.395 | 0.4078 |  |  | 양호 | 합격 | 무 | 양호 | 양호 | 무 | 불검출 | 합격
2월 |  | 가공3 | 2026-02-03 | 문종실 | 3 | 4 | 10 | 13.5 | 25 | 251230C027/29 | R/T |  | 기획 |  | 도톰한 4겹데코 25m (HP)(S) | 4 | 30 | 적 합 | 97 | 114 | 123 |  |  | 25.3 | 13.23 | 4063 | 1460 | [6 empty] | 40 | 0.8 | 양호 | 합격 | 무 | 양호 | 양호 | 무 | 불검출 | 합격
2월 |  | 가공6 | 2026-02-03 | 문종실 | 3 | 3 | 50 | 14.5 | 30 | 260101D005 | R/T |  | 일반 |  | 3겹 순수 프리미엄 30m (P) | 3 | 30 | 적 합 | 107 | 114 | 126 |  |  | 30.2 | 14.62 | 3854 | 1360 | [6 empty] | 70 | 0.5 | 양호 | 합격 | 무 | 양호 | 양호 | 무 | 불검출 | 합격
2월 |  | 가공5 | 2026-02-03 | 문종실 | 3 | 5 | 30 | 14 | 27 | 260201C031 | R/T |  | 일반 |  | 3겹 순수 시그니처 27m (N) | 3 | 30 | 적 합 | 96 | 112 | 117 |  |  | 27.2 | 14.28 | 2884 | 1190 | [6 empty] | 50 | 0.5 | 양호 | 합격 | 무 | 양호 | 양호 | 무 | 불검출 | 합격
2월 |  | 가공6 | 2026-02-04 | 권혜림 | 1 | 8 | 10 | 14.5 | 30 | 260101D004 | R/T |  | 일반 |  | 3겹 순수 프리미엄 30m (P) | 3 | 30 | 적 합 | 107 | 113 | 126 | 122 | 3.174603 | 30.4 | 14.46 | 3390 | 1450 | 0.413 | 0.414 | 0.403 | 0.403 | 0.387 | 0.404 |  |  | 양호 | 합격 | 무 | 양호 | 양호 | 무 | 불검출 | 합격
2월 |  | 가공3 | 2026-02-04 | 권혜림 | 1 | 8 | 30 | 13.5 | 25 | 260130C028 | R/T |  | 기획 |  | 도톰한 4겹데코 25m (HP)(S) | 4 | 30 | 적 합 | 96 | 113 | 122 | 118 | 3.278689 | 25.2 | 13.45 | 4639 | 1450 | 0.456 | 0.462 | 0.511 | 0.482 | 0.495 | 0.4812 |  |  | 양호 | 합격 | 무 | 양호 | 양호 | 무 | 불검출 | 합격
2월 |  | 가공4 | 2026-02-04 | 권혜림 | 1 | 9 | 20 | 14.5 | 33 | 260201D007 | R/T |  | 일반 |  | 3겹 GS유어스 네이처 33m | 3 | 12 | 적 합 | 98 | 112 | 123 | 120 | 2.439024 | 33.7 | 13.99 | 2989 | 1140 | 0.425 | 0.427 | 0.445 | 0.425 | 0.421 | 0.4286 |  |  | 양호 | 불합격 | 무 | 양호 | 양호 | 무 | 불검출 | 합격
2월 |  | 가공5 | 2026-02-04 | 권혜림 | 1 | 9 | 50 | 14 | 27 | 260201C016 | R/T |  | 일반 |  | 3겹 순수 시그니처 27m (N) | 3 | 30 | 적 합 | 96 | 112 | 117 | 112 | 4.273504 | 27.2 | 14.22 | 3241 | 1170 | 0.451 | 0.414 | 0.392 | 0.402 | 0.373 | 0.4064 |  |  | 양호 | 합격 | 무 | 양호 | 양호 | 무 | 불검출 | 합격
2월 |  | 가공6 | 2026-02-04 | 권혜림 | 1 | 12 | 20 | 14.5 | 30 | 260124D004 | R/T |  | 일반 |  | 3겹 순수 프리미엄 30m (P) | 3 | 30 | 적 합 | 107 | 114 | 126 |  |  | 30.5 | 14.55 | 3246 | 1070 | [8 empty] | 양호 | 합격 | 무 | 양호 | 양호 | 무 | 불검출 | 합격
2월 |  | 가공3 | 2026-02-04 | 권혜림 | 1 | 12 | 40 | 13.5 | 25 | 260130C030 | R/T |  | 기획 |  | 도톰한 4겹데코 25m (HP)(S) | 4 | 30 | 적 합 | 97 | 113 | 122 |  |  | 25.3 | 13.33 | 5064 | 1710 | [8 empty] | 양호 | 합격 | 무 | 양호 | 양호 | 무 | 불검출 | 합격
2월 |  | 가공4 | 2026-02-04 | 권혜림 | 1 | 13 | 20 | 14.5 | 33 | 260131D034 | R/T |  | 일반 |  | 3겹 GS유어스 네이처 33m | 3 | 12 | 적 합 | 98 | 113 | 123 |  |  | 33.8 | 14.13 | 3684 | 1220 | [8 empty] | 양호 | 합격 | 무 | 양호 | 양호 | 무 | 불검출 | 합격
2월 |  | 가공5 | 2026-02-04 | 권혜림 | 1 | 13 | 40 | 14 | 27 | 260201C013 | R/T |  | 일반 |  | 3겹 순수 시그니처 27m (N) | 3 | 30 | 적 합 | 96 | 112 | 117 |  |  | 27.3 | 14.42 | 2943 | 990 | [8 empty] | 양호 | 합격 | 무 | 양호 | 양호 | 무 | 불검출 | 합격
2월 |  | 가공3 | 2026-02-04 | 박용주 | 4 | 16 | 40 | 14.5 | 30 | 260203D012 | R/T |  | 일반 |  | 3겹 순수 프리미엄 30m (3-P) | 3 | 30 | 적 합 | 106 | 114 | 125 | 121 | 3.2 | 30.3 | 14.53 | 2493 | 930 | 0.382 | 0.393 | 0.403 | 0.395 | 0.418 | 0.3982 |  |  | 양호 | 합격 | 무 | 양호 | 양호 | 무 | 불검출 | 합격 | 6호기 제품 초출
2월 |  | 가공6 | 2026-02-04 | 박용주 | 4 | 15 | 40 | 14.5 | 30 | 251224D033 | R/T |  | 일반 |  | 3겹 순수 프리미엄 30m (P) | 3 | 30 | 적 합 | 107 | 114 | 126 | 122 | 3.174603 | 30.2 | 14.6 | 3053 | 1160 | 0.417 | 0.385 | 0.429 | 0.401 | 0.423 | 0.411 |  |  | 양호 | 합격 | 무 | 양호 | 양호 | 무 | 불검출 | 합격
2월 |  | 가공4 | 2026-02-04 | 박용주 | 4 | 17 | 10 | 14.5 | 33 | 260201D014 | R/T |  | 일반 |  | 3겹 GS유어스 네이처 33m | 3 | 12 | 적 합 | 97 | 113 | 123 | 119 | 3.252033 | 33.8 | 14.27 | 3655 | 1250 | 0.442 | 0.421 | 0.443 | 0.434 | 0.436 | 0.4352 |  |  | 양호 | 합격 | 무 | 양호 | 양호 | 무 | 불검출 | 합격
2월 |  | 가공5 | 2026-02-04 | 박용주 | 4 | 17 | 30 | 14 | 27 | 260116D004 | R/T |  | 일반 |  | 3겹 순수 시그니처 27m (N) | 3 | 30 | 적 합 | 96 | 112 | 117 | 111 | 5.128205 | 27.2 | 13.84 | 3053 | 990 | 0.425 | 0.394 | 0.382 | 0.377 | 0.409 | 0.3974 |  |  | 양호 | 합격 | 무 | 양호 | 양호 | 무 | 불검출 | 합격
2월 |  | 가공3 | 2026-02-04 | 박용주 | 4 | 19 | 40 | 14.5 | 30 | 260203D014 | R/T |  | 일반 |  | 3겹 순수 프리미엄 30m (3-P) | 3 | 30 | 적 합 | 106 | 114 | 126 |  |  | 30.2 | 14.48 | 2477 | 1260 | [6 empty] | 30 | 0.7 | 양호 | 합격 | 무 | 양호 | 양호 | 무 | 불검출 | 합격
2월 |  | 가공6 | 2026-02-04 | 박용주 | 4 | 20 | 20 | 14.5 | 30 | 251205D040 | R/T |  | 일반 |  | 3겹 순수 프리미엄 30m (P) | 3 | 30 | 적 합 | 107 | 114 | 126 |  |  | 30.2 | 14.65 | 3527 | 1470 | [6 empty] | 50 | 0.4 | 양호 | 합격 | 무 | 양호 | 양호 | 무 | 불검출 | 합격
2월 |  | 가공4 | 2026-02-04 | 박용주 | 4 | 21 | 0 | 14.5 | 33 | 260201D005 | R/T |  | 일반 |  | 3겹 GS유어스 네이처 33m | 3 | 12 | 적 합 | 97 | 113 | 123 |  |  | 33.8 | 14.24 | 3120 | 1060 | [6 empty] | 130 | 1.9 | 양호 | 불합격 | 무 | 양호 | 양호 | 무 | 불검출 | 합격
2월 |  | 가공5 | 2026-02-04 | 박용주 | 4 | 21 | 30 | 14 | 27 | 260204D017 | R/T |  | 일반 |  | 3겹 순수 시그니처 27m (N) | 3 | 30 | 적 합 | 96 | 112 | 117 |  |  | 27.2 | 14.43 | 3111 | 1100 | [6 empty] | 55 | 0.9 | 양호 | 합격 | 무 | 양호 | 양호 | 무 | 불검출 | 합격
2월 |  | 가공3 | 2026-02-04 | 문종실 | 3 | 23 | 50 | 14.5 | 30 | 260201D030 | R/T |  | 일반 |  | 3겹 순수 프리미엄 30m (3-P) | 3 | 30 | 적 합 | 106 | 113 | 125 | 120 | 4 | 30.2 | 14.35 | 2681 | 1020 | 0.362 | 0.393 | 0.374 | 0.406 | 0.376 | 0.3822 |  |  | 양호 | 합격 | 무 | 양호 | 양호 | 무 | 불검출 | 합격 | 6호기 제품 초출
2월 |  | 가공6 | 2026-02-04 | 문종실 | 3 | 24 | 20 | 14.5 | 30 | 251206D011 | R/T |  | 일반 |  | 3겹 순수 프리미엄 30m (P) | 3 | 30 | 적 합 | 107 | 114 | 126 | 123 | 2.380952 | 30.2 | 14.27 | 1854 | 730 | 0.391 | 0.422 | 0.403 | 0.404 | 0.417 | 0.4074 |  |  | 양호 | 합격 | 무 | 양호 | 양호 | 무 | 불검출 | 합격
2월 |  | 가공5 | 2026-02-04 | 문종실 | 3 | 1 | 30 | 14 | 27 | 260204D019 | R/T |  | 일반 |  | 3겹 순수 시그니처 27m (N) | 3 | 30 | 적 합 | 96 | 112 | 117 | 113 | 3.418803 | 27.2 | 14.43 | 2597 | 840 | 0.381 | 0.404 | 0.401 | 0.411 | 0.393 | 0.398 |  |  | 양호 | 합격 | 무 | 양호 | 양호 | 무 | 불검출 | 합격
2월 |  | 가공3 | 2026-02-04 | 문종실 | 3 | 3 | 10 | 14.5 | 30 | 260203D010 | R/T |  | 일반 |  | 3겹 순수 프리미엄 30m (3-P) | 3 | 30 | 적 합 | 107 | 113 | 125 |  |  | 30.2 | 14.28 | 2831 | 820 | [6 empty] | 40 | 0.9 | 양호 | 합격 | 무 | 양호 | 양호 | 무 | 불검출 | 합격
2월 |  | 가공6 | 2026-02-04 | 문종실 | 3 | 3 | 30 | 14.5 | 30 | 251206D006 | R/T |  | 일반 |  | 3겹 순수 프리미엄 30m (P) | 3 | 30 | 적 합 | 107 | 114 | 126 |  |  | 30.2 | 14.48 | 3749 | 1250 | [6 empty] | 70 | 0.5 | 양호 | 합격 | 무 | 양호 | 양호 | 무 | 불검출 | 합격
2월 |  | 가공5 | 2026-02-04 | 문종실 | 3 | 5 | 20 | 14 | 27 | 260204D024 | R/T |  | 일반 |  | 3겹 순수 시그니처 27m (N) | 3 | 30 | 적 합 | 96 | 113 | 117 |  |  | 27.2 | 14.61 | 2541 | 860 | [6 empty] | 40 | 0.7 | 양호 | 합격 | 무 | 양호 | 양호 | 무 | 불검출 | 합격
2월 |  | 가공6 | 2026-02-04 | 문종실 | 3 | 6 | 0 | 16.2 | 30 | 품목교체 | R/T |  | 일반 |  | 3겹 촉앤감 프리미엄 와이드 30m (N) | 3 | 30 | 적 합 | 107 | 114 | 128 |  |  | 30.3 | 16.17 | 3030 | 610 | [8 empty] | 양호 | 합격 | 무 | 양호 | 양호 | 베르가못향 | 불검출 | 합격
2월 |  | 가공6 | 2026-02-05 | 권혜림 | 1 | 8 | 10 | 16.2 | 30 | 260204D033 | R/T |  | 일반 |  | 3겹 촉앤감 프리미엄 와이드 30m (N) | 3 | 30 | 적 합 | 106 | 114 | 128 | 125 | 2.34375 | 30.1 | 16.26 | 3180 | 1060 | 0.411 | 0.401 | 0.404 | 0.399 | 0.393 | 0.4016 |  |  | 양호 | 합격 | 무 | 양호 | 양호 | 베르가못향 | 불검출 | 합격
2월 |  | 가공3 | 2026-02-05 | 권혜림 | 1 | 8 | 30 | 14.5 | 30 | 260201D028 | R/T |  | 일반 |  | 3겹 순수 프리미엄 30m (3-P) | 3 | 30 | 적 합 | 107 | 113 | 125 | 120 | 4 | 30.1 | 14.21 | 2508 | 1210 | 0.402 | 0.427 | 0.431 | 0.411 | 0.391 | 0.4124 |  |  | 양호 | 합격 | 무 | 양호 | 양호 | 무 | 불검출 | 합격
2월 |  | 가공4 | 2026-02-05 | 권혜림 | 1 | 9 | 20 | 14.5 | 33 | 260131D033 | R/T |  | 일반 |  | 3겹 GS유어스 네이처 33m | 3 | 12 | 적 합 | 98 | 113 | 123 | 120 | 2.439024 | 33.7 | 13.85 | 2840 | 1350 | 0.435 | 0.476 | 0.452 | 0.446 | 0.434 | 0.4486 |  |  | 양호 | 합격 | 무 | 양호 | 양호 | 무 | 불검출 | 합격
2월 |  | 가공5 | 2026-02-05 | 권혜림 | 1 | 9 | 40 | 14 | 27 | 260204D005 | R/T |  | 일반 |  | 3겹 순수 시그니처 27m (N) | 3 | 30 | 적 합 | 96 | 112 | 117 | 112 | 4.273504 | 27.1 | 14.55 | 2832 | 1080 | 0.401 | 0.388 | 0.381 | 0.393 | 0.367 | 0.386 |  |  | 양호 | 합격 | 무 | 양호 | 양호 | 무 | 불검출 | 합격
2월 |  | 가공3 | 2026-02-05 | 권혜림 | 1 | 12 | 40 | 14.5 | 30 | 260201D023 | R/T |  | 일반 |  | 3겹 순수 프리미엄 30m (3-P) | 3 | 30 | 적 합 | 107 | 113 | 125 |  |  | 30.1 | 14.15 | 3296 | 1370 | [8 empty] | 양호 | 합격 | 무 | 양호 | 양호 | 무 | 불검출 | 합격
2월 |  | 가공6 | 2026-02-05 | 권혜림 | 1 | 13 | 0 | 16.2 | 30 | 260205D004 | R/T |  | 일반 |  | 3겹 촉앤감 프리미엄 와이드 30m (N) | 3 | 30 | 적 합 | 107 | 114 | 128 |  |  | 30.2 | 15.93 | 2835 | 910 | [8 empty] | 양호 | 합격 | 무 | 양호 | 양호 | 베르가못향 | 불검출 | 합격
2월 |  | 가공4 | 2026-02-05 | 권혜림 | 1 | 13 | 10 | 14 | 25 | 260202B008 | R/T | 고지 | 일반 |  | 깨끗한나라 베이직터치 25m | 3 | 30 | 적 합 | 98 | 113 | 111 |  |  | 25.9 | 14.44 | 3483 | 1420 | [8 empty] | 양호 | 합격 | 무 | 양호 | 양호 | 무 |  | 합격
2월 |  | 가공5 | 2026-02-05 | 권혜림 | 1 | 13 | 30 | 14 | 27 | 260204D016 | R/T |  | 일반 |  | 3겹 순수 시그니처 27m (N) | 3 | 30 | 적 합 | 96 | 112 | 117 |  |  | 27.2 | 14.35 | 3252 | 890 | [8 empty] | 양호 | 합격 | 무 | 양호 | 양호 | 무 | 불검출 | 합격
2월 |  | 가공3 | 2026-02-05 | 박용주 | 4 | 16 | 30 | 14.5 | 30 | 260201D027 | R/T |  | 일반 |  | 3겹 순수 프리미엄 30m (3-P) | 3 | 30 | 적 합 | 106 | 113 | 125 | 119 | 4.8 | 30.1 | 13.98 | 2593 | 1080 | 0.385 | 0.396 | 0.429 | 0.39 | 0.416 | 0.4032 |  |  | 양호 | 합격 | 무 | 양호 | 양호 | 무 | 불검출 | 합격
2월 |  | 가공6 | 2026-02-05 | 박용주 | 4 | 15 | 50 | 16.2 | 30 | 260205D008 | R/T |  | 일반 |  | 3겹 촉앤감 프리미엄 와이드 30m (N) | 3 | 30 | 적 합 | 106 | 114 | 128 | 124 | 3.125 | 30.2 | 16.09 | 3887 | 1110 | 0.414 | 0.406 | 0.413 | 0.408 | 0.404 | 0.409 |  |  | 양호 | 합격 | 무 | 양호 | 양호 | 베르가못향 | 불검출 | 합격
2월 |  | 가공4 | 2026-02-05 | 박용주 | 4 | 17 | 10 | 14 | 25 | 260202B006 | R/T | 고지 | 일반 |  | 깨끗한나라 베이직터치 25m | 3 | 30 | 적 합 | 98 | 113 | 111 | 108 | 2.702703 | 25.9 | 15.45 | 2374 | 1500 | 0.486 | 0.496 | 0.473 | 0.511 | 0.477 | 0.4886 |  |  | 양호 | 합격 | 무 | 양호 | 양호 | 무 |  | 합격
2월 |  | 가공5 | 2026-02-05 | 박용주 | 4 | 17 | 30 | 14 | 27 | 260204D010 | R/T |  | 일반 |  | 3겹 순수 시그니처 27m (N) | 3 | 30 | 적 합 | 96 | 112 | 117 | 111 | 5.128205 | 27.2 | 14.22 | 2561 | 1180 | 0.385 | 0.382 | 0.429 | 0.386 | 0.412 | 0.3988 |  |  | 양호 | 합격 | 무 | 양호 | 양호 | 무 | 불검출 | 합격
2월 |  | 가공3 | 2026-02-05 | 박용주 | 4 | 20 | 20 | 14.5 | 30 | 260203D023 | R/T |  | 일반 |  | 3겹 순수 프리미엄 30m (3-P) | 3 | 30 | 적 합 | 106 | 114 | 126 |  |  | 30.3 | 14.74 | 3457 | 1340 | [6 empty] | 30 | 0.9 | 양호 | 합격 | 무 | 양호 | 양호 | 무 | 불검출 | 합격
2월 |  | 가공6 | 2026-02-05 | 박용주 | 4 | 19 | 50 | 16.2 | 30 | 260205D014 | R/T |  | 일반 |  | 3겹 촉앤감 프리미엄 와이드 30m (N) | 3 | 30 | 적 합 | 106 | 114 | 128 |  |  | 30.2 | 16.26 | 2427 | 1200 | [6 empty] | 80 | 0.5 | 양호 | 합격 | 무 | 양호 | 양호 | 베르가못향 | 불검출 | 합격
2월 |  | 가공4 | 2026-02-05 | 박용주 | 4 | 21 | 10 | 14 | 25 | 260204B011 | R/T | 고지 | 일반 |  | 깨끗한나라 베이직터치 25m | 3 | 30 | 적 합 | 97 | 113 | 112 |  |  | 26 | 15.69 | 4927 | 1580 | [6 empty] | 105 | 2.2 | 양호 | 합격 | 무 | 양호 | 양호 | 무 |  | 합격
2월 |  | 가공5 | 2026-02-05 | 박용주 | 4 | 21 | 30 | 14 | 27 | 260204D013 | R/T |  | 일반 |  | 3겹 순수 시그니처 28m (N) | 3 | 30 | 적 합 | 106 | 112 | 118 |  |  | 28.4 | 14.44 | 3442 | 1100 | [6 empty] | 70 | 0.8 | 양호 | 합격 | 무 | 양호 | 양호 | 무 | 불검출 | 합격
2월 |  | 가공3 | 2026-02-05 | 송지숙 | 2 | 23 | 30 | 14.5 | 30 | 260202D022 | R/T |  | 일반 |  | 3겹 순수 프리미엄 30m (3-P) | 3 | 30 | 적 합 | 106 | 114 | 125 | 121 | 3.2 | 30.3 | 14.53 | 3277 | 1140 | 0.419 | 0.428 | 0.442 | 0.437 | 0.409 | 0.427 |  |  | 양호 | 합격 | 무 | 양호 | 양호 | 무 | 불검출 | 합격
2월 |  | 가공6 | 2026-02-05 | 송지숙 | 2 | 23 | 50 | 16.2 | 30 | 260205D022 | R/T |  | 일반 |  | 3겹 촉앤감 프리미엄 와이드 30m (N) | 3 | 30 | 적 합 | 106 | 114 | 128 | 125 | 2.34375 | 30.2 | 16.21 | 3656 | 1140 | 0.415 | 0.407 | 0.415 | 0.404 | 0.413 | 0.4108 |  |  | 양호 | 합격 | 무 | 양호 | 양호 | 베르가못향 | 불검출 | 합격
2월 |  | 가공5 | 2026-02-05 | 송지숙 | 2 | 24 | 50 | 14 | 28 | 260123D012 | R/T |  | 일반 |  | 3겹 순수 시그니처 28m (N) | 3 | 30 | 적 합 | 106 | 112 | 117 | 114 | 2.564103 | 28.3 | 14.32 | 2056 | 1030 | 0.419 | 0.377 | 0.384 | 0.372 | 0.366 | 0.3836 |  |  | 양호 | 합격 | 무 | 양호 | 양호 | 무 | 불검출 | 합격
2월 |  | 가공3 | 2026-02-05 | 송지숙 | 2 | 4 | 20 | 14.5 | 30 | 260203D005 | R/T |  | 일반 |  | 3겹 순수 프리미엄 30m (3-P) | 3 | 30 | 적 합 | 107 | 114 | 125 |  |  | 30.3 | 14.13 | 2999 | 930 | [6 empty] | 20 | 0.8 | 양호 | 합격 | 무 | 양호 | 양호 | 무 | 불검출 | 합격
2월 |  | 가공6 | 2026-02-05 | 송지숙 | 2 | 3 | 40 | 16.2 | 30 | 260205D030 | R/T |  | 일반 |  | 3겹 촉앤감 프리미엄 와이드 30m (N) | 3 | 30 | 적 합 | 106 | 114 | 128 |  |  | 30.2 | 16.36 | 2950 | 1030 | [6 empty] | 65 | 0.6 | 양호 | 합격 | 무 | 양호 | 양호 | 베르가못향 | 불검출 | 합격
2월 |  | 가공5 | 2026-02-05 | 송지숙 | 2 | 5 | 40 | 14.5 | 30 | 251205D039 | R/T |  | 일반 |  | 3겹 병풀 코튼 롤티슈 30m (리만) | 3 | 30 | 적 합 | 98 | 113 | 121 |  |  | 30.5 | 14.95 | 2722 | 1320 | [6 empty] | 80 | 0.8 | 양호 | 합격 | 무 | 양호 | 양호 | 무 | 불검출 | 합격 | 신규
2월 |  | 가공6 | 2026-02-06 | 권혜림 | 1 | 8 | 10 | 16.2 | 30 | 260205D034 | R/T |  | 일반 |  | 3겹 촉앤감 프리미엄 와이드 30m (N) | 3 | 30 | 적 합 | 107 | 114 | 128 | 125 | 2.34375 | 30.1 | 15.84 | 2880 | 970 | 0.434 | 0.438 | 0.416 | 0.431 | 0.423 | 0.4284 |  |  | 양호 | 합격 | 무 | 양호 | 양호 | 베르가못향 | 불검출 | 합격 |  | MD-1810 | CD-560
2월 |  | 가공3 | 2026-02-06 | 권혜림 | 1 | 8 | 30 | 14.5 | 30 | 260203D004 | R/T |  | 일반 |  | 3겹 순수 프리미엄 30m (3-P) | 3 | 30 | 적 합 | 107 | 113 | 125 | 120 | 4 | 30.2 | 14.52 | 2596 | 1150 | 0.404 | 0.425 | 0.428 | 0.402 | 0.431 | 0.418 |  |  | 양호 | 합격 | 무 | 양호 | 양호 | 무 | 불검출 | 합격
2월 |  | 가공4 | 2026-02-06 | 권혜림 | 1 | 9 | 20 | 14 | 25 | 260205B013 | R/T | 고지 | 일반 |  | 깨끗한나라 베이직터치 25m | 3 | 30 | 적 합 | 98 | 112 | 111 | 107 | 3.603604 | 25.7 | 14.43 | 3295 | 1070 | 0.519 | 0.449 | 0.481 | 0.498 | 0.494 | 0.4882 |  |  | 양호 | 합격 | 무 | 양호 | 양호 | 무 |  | 합격
2월 |  | 가공5 | 2026-02-06 | 권혜림 | 1 | 9 | 40 | 14.5 | 30 | 251224D034 | R/T |  | 일반 |  | 3겹 병풀 코튼 롤티슈 30m (리만) | 3 | 30 | 적 합 | 98 | 113 | 121 | 115 | 4.958678 | 30.4 | 14.46 | 3942 | 1240 | 0.376 | 0.357 | 0.405 | 0.378 | 0.432 | 0.3896 |  |  | 양호 | 합격 | 무 | 양호 | 양호 | 무 | 불검출 | 합격
2월 |  | 가공3 | 2026-02-06 | 권혜림 | 1 | 12 | 40 | 14.5 | 30 | 260202D008 | R/T |  | 일반 |  | 3겹 순수 프리미엄 30m (3-P) | 3 | 30 | 적 합 | 106 | 113 | 124 |  |  | 30.1 | 14.38 | 3519 | 1160 | [8 empty] | 양호 | 합격 | 무 | 양호 | 양호 | 무 | 불검출 | 합격
2월 |  | 가공6 | 2026-02-06 | 권혜림 | 1 | 13 | 20 | 16.2 | 35 | 260206D002 | R/T |  | 일반 |  | 3겹 촉앤감케어 35m | 3 | 24 | 적 합 | 107 | 115 | 135 |  |  | 35.3 | 16.05 | 3002 | 790 | [8 empty] | 양호 | 합격 | 무 | 양호 | 양호 | 베르가못향 | 불검출 | 합격 |  | 1890 | 570
2월 |  | 가공4 | 2026-02-06 | 권혜림 | 1 | 13 | 40 | 14 | 25 | 260202B010 | R/T | 고지 | 일반 |  | 깨끗한나라 베이직터치 25m | 3 | 30 | 적 합 | 98 | 113 | 111 |  |  | 25.8 | 14.72 | 2785 | 930 | [8 empty] | 양호 | 합격 | 무 | 양호 | 양호 | 무 |  | 합격
2월 |  | 가공5 | 2026-02-06 | 권혜림 | 1 | 14 | 0 | 14.5 | 30 | 251206D005 | R/T |  | 일반 |  | 3겹 병풀 코튼 롤티슈 30m (리만) | 3 | 30 | 적 합 | 98 | 113 | 121 |  |  | 30.2 | 14.68 | 2938 | 1140 | [8 empty] | 양호 | 합격 | 무 | 양호 | 양호 | 무 | 불검출 | 합격
2월 |  | 가공6 | 2026-02-06 | 권혜림 | 4 | 15 | 40 | 16.2 | 35 | 260206D003 | R/T |  | 일반 |  | 3겹 촉앤감케어 35m | 3 | 24 | 적 합 | 107 | 114 | 135 | 132 | 2.222222 | 35.1 | 16.16 | 2503 | 830 | 0.411 | 0.401 | 0.399 | 0.402 | 0.398 | 0.4022 |  |  | 양호 | 합격 | 무 | 양호 | 양호 | 베르가못향 | 불검출 | 합격 |  | 1700 | 540
2월 |  | 가공3 | 2026-02-06 | 권혜림 | 4 | 16 | 0 | 14.5 | 30 | 260201D041 | R/T |  | 일반 |  | 3겹 순수 프리미엄 30m (3-P) | 3 | 30 | 적 합 | 107 | 113 | 125 | 120 | 4 | 30.2 | 14.11 | 3260 | 1310 | 0.405 | 0.402 | 0.405 | 0.392 | 0.421 | 0.405 |  |  | 양호 | 합격 | 무 | 양호 | 양호 | 무 | 불검출 | 합격
2월 |  | 가공4 | 2026-02-06 | 권혜림 | 4 | 16 | 50 | 14 | 25 | 260204B009 | R/T | 고지 | 일반 |  | 깨끗한나라 베이직터치 25m | 3 | 30 | 적 합 | 98 | 114 | 112 | 109 | 2.678571 | 26 | 14.59 | 2893 | 1660 | 0.519 | 0.482 | 0.484 | 0.516 | 0.492 | 0.4986 |  |  | 양호 | 합격 | 무 | 양호 | 양호 | 무 |  | 합격
2월 |  | 가공5 | 2026-02-06 | 권혜림 | 4 | 17 | 10 | 14.5 | 30 | 251206D017 | R/T |  | 일반 |  | 3겹 병풀 코튼 롤티슈 30m (리만) | 3 | 30 | 적 합 | 98 | 113 | 121 | 116 | 4.132231 | 30.6 | 14.82 | 3657 | 1310 | 0.364 | 0.365 | 0.51 | 0.409 | 0.401 | 0.4098 |  |  | 양호 | 합격 | 무 | 양호 | 양호 | 무 | 불검출 | 합격
2월 |  | 가공3 | 2026-02-06 | 송지숙 | 4 | 19 | 40 | 14.5 | 30 | 260202D001 | R/T |  | 일반 |  | 3겹 순수 프리미엄 30m (3-P) | 3 | 30 | 적 합 | 106 | 113 | 125 |  |  | 30.2 | 14.3 | 2905 | 1230 | [6 empty] | 70 | 0.9 | 양호 | 합격 | 무 | 양호 | 양호 | 무 | 불검출 | 합격
2월 |  | 가공6 | 2026-02-06 | 송지숙 | 4 | 20 | 10 | 16.2 | 35 | 260206D014 | R/T |  | 일반 |  | 3겹 촉앤감케어 35m | 3 | 24 | 적 합 | 108 | 114 | 135 |  |  | 35.2 | 16 | 2796 | 610 | [6 empty] | 50 | 0.4 | 양호 | 합격 | 무 | 양호 | 양호 | 베르가못향 | 불검출 | 합격
2월 |  | 가공4 | 2026-02-06 | 송지숙 | 4 | 21 | 0 | 14 | 25 | 260204B006 | R/T | 고지 | 일반 |  | 깨끗한나라 베이직터치 25m | 3 | 30 | 적 합 | 98 | 113 | 112 |  |  | 26 | 14.59 | 3577 | 1090 | [6 empty] | 50 | 1.7 | 양호 | 합격 | 무 | 양호 | 양호 | 무 |  | 합격
2월 |  | 가공5 | 2026-02-06 | 송지숙 | 4 | 20 | 40 | 14.5 | 30 | 251206D001 | R/T |  | 일반 |  | 3겹 병풀 코튼 롤티슈 30m (리만) | 3 | 30 | 적 합 | 98 | 113 | 121 |  |  | 30.6 | 14.56 | 2764 | 1090 | [6 empty] | 90 | 0.8 | 양호 | 합격 | 무 | 양호 | 양호 | 무 | 불검출 | 합격
2월 |  | 가공6 | 2026-02-06 | 송지숙 | 2 | 23 | 40 | 16.2 | 35 | 260206D017 | R/T |  | 일반 |  | 3겹 촉앤감케어 35m | 3 | 24 | 적 합 | 107 | 115 | 135 | 132 | 2.222222 | 35.3 | 16.01 | 2244 | 750 | 0.424 | 0.417 | 0.423 | 0.424 | 0.428 | 0.4232 |  |  | 양호 | 합격 | 무 | 양호 | 양호 | 베르가못향 | 불검출 | 합격
2월 |  | 가공3 | 2026-02-06 | 송지숙 | 2 | 23 | 20 | 14.5 | 30 | 260202D005 | R/T |  | 일반 |  | 3겹 순수 프리미엄 30m (3-P) | 3 | 30 | 적 합 | 106 | 114 | 125 | 121 | 3.2 | 30.3 | 14.41 | 3049 | 1100 | 0.4 | 0.433 | 0.421 | 0.408 | 0.397 | 0.4118 |  |  | 양호 | 합격 | 무 | 양호 | 양호 | 무 | 불검출 | 합격
2월 |  | 가공5 | 2026-02-06 | 송지숙 | 2 | 1 | 10 | 14.5 | 30 | 260205D025 | R/T |  | 일반 |  | 3겹 병풀 코튼 롤티슈 30m (리만) | 3 | 30 | 적 합 | 98 | 112 | 119 | 115 | 3.361345 | 29.8 | 14.57 | 3004 | 1030 | 0.382 | 0.436 | 0.422 | 0.435 | 0.373 | 0.4096 |  |  | 양호 | 합격 | 무 | 양호 | 양호 | 무 | 불검출 | 합격
2월 |  | 가공3 | 2026-02-06 | 송지숙 | 2 | 3 | 30 | 14.5 | 30 | 260202D019 | R/T |  | 일반 |  | 3겹 순수 프리미엄 30m (3-P) | 3 | 30 | 적 합 | 106 | 113 | 125 |  |  | 30.3 | 14.49 | 3697 | 1070 | [6 empty] | 55 | 1 | 양호 | 합격 | 무 | 양호 | 양호 | 무 | 불검출 | 합격
2월 |  | 가공6 | 2026-02-06 | 송지숙 | 2 | 4 | 0 | 16.2 | 35 | 260206D023 | R/T |  | 일반 |  | 3겹 촉앤감케어 35m | 3 | 24 | 적 합 | 106 | 115 | 135 |  |  | 35.3 | 16.34 | 2872 | 1010 | [6 empty] | 70 | 0.5 | 양호 | 합격 | 무 | 양호 | 양호 | 베르가못향 | 불검출 | 합격
2월 |  | 가공5 | 2026-02-06 | 송지숙 | 2 | 5 | 10 | 14 | 28 | 260201D020 | R/T |  | 일반 |  | 3겹 순수 시그니처 28m (N) | 3 | 30 | 적 합 | 107 | 112 | 118 |  |  | 28.3 | 13.9 | 2945 | 880 | [6 empty] | 55 | 0.9 | 양호 | 합격 | 무 | 양호 | 양호 | 무 | 불검출 | 합격
2월 |  | 가공6 | 2026-02-07 | 권혜림 | 1 | 8 | 20 | 16.2 | 35 | 260205D033 | R/T |  | 일반 |  | 3겹 촉앤감케어 35m | 3 | 24 | 적 합 | 107 | 114 | 135 | 132 | 2.222222 | 35.2 | 15.83 | 2664 | 880 | 0.407 | 0.407 | 0.401 | 0.405 | 0.395 | 0.403 |  |  | 양호 | 합격 | 무 | 양호 | 양호 | 베르가못향 | 불검출 | 합격
2월 |  | 가공3 | 2026-02-07 | 권혜림 | 1 | 9 | 40 | 14.5 | 30 | 260202D013 | R/T |  | 일반 |  | 3겹 순수 프리미엄 30m (3-P) | 3 | 30 | 적 합 | 107 | 113 | 124 | 120 | 3.225806 | 30 | 14.52 | 3013 | 980 | 0.437 | 0.441 | 0.445 | 0.423 | 0.434 | 0.436 |  |  | 양호 | 합격 | 무 | 양호 | 양호 | 무 | 불검출 | 합격
2월 |  | 가공6 | 2026-02-07 | 권혜림 | 1 | 12 | 40 | 16.2 | 35 | 260207D002 | R/T |  | 일반 |  | 3겹 촉앤감케어 35m | 3 | 24 | 적 합 | 107 | 114 | 135 |  |  | 35.2 | 15.83 | 2344 | 1000 | [8 empty] | 양호 | 합격 | 무 | 양호 | 양호 | 베르가못향 | 불검출 | 합격
2월 |  | 가공3 | 2026-02-07 | 권혜림 | 1 | 13 | 0 | 14.5 | 30 | 260202D009 | R/T |  | 일반 |  | 3겹 순수 프리미엄 30m (3-P) | 3 | 30 | 적 합 | 106 | 113 | 124 |  |  | 30.1 | 14.47 | 2571 | 1320 | [8 empty] | 양호 | 합격 | 무 | 양호 | 양호 | 무 | 불검출 | 합격
2월 |  | 가공3 | 2026-02-07 | 문종실 | 3 | 16 | 0 | 14.5 | 30 | 260202D011 | R/T |  | 일반 |  | 3겹 순수 프리미엄 30m (3-P) | 3 | 30 | 적 합 | 106 | 113 | 125 | 120 | 4 | 30.1 | 14.57 | 2639 | 950 | 0.386 | 0.369 | 0.407 | 0.382 | 0.391 | 0.387 |  |  | 양호 | 합격 | 무 | 양호 | 양호 | 무 | 불검출 | 합격
2월 |  | 가공6 | 2026-02-07 | 문종실 | 3 | 16 | 20 | 16.2 | 35 | 260207D008 | R/T |  | 일반 |  | 3겹 촉앤감케어 35m | 3 | 24 | 적 합 | 107 | 115 | 135 | 132 | 2.222222 | 35.2 | 16.17 | 2939 | 560 | 0.395 | 0.397 | 0.381 | 0.402 | 0.386 | 0.3922 |  |  | 양호 | 합격 | 무 | 양호 | 양호 | 베르가못향 | 불검출 | 합격
2월 |  | 가공6 | 2026-02-07 | 문종실 | 3 | 19 | 50 | 16.2 | 35 | 260207D014 | R/T |  | 일반 |  | 3겹 촉앤감케어 35m | 3 | 24 | 적 합 | 106 | 114 | 135 |  |  | 35.2 | 15.97 | 3360 | 670 | [6 empty] | 50 | 0.5 | 양호 | 합격 | 무 | 양호 | 양호 | 베르가못향 | 불검출 | 합격
2월 |  | 가공6 | 2026-02-07 | 송지숙 | 2 | 23 | 40 | 16.2 | 35 | 260207D020 | R/T |  | 일반 |  | 3겹 촉앤감케어 35m | 3 | 24 | 인쇄 불량 | 106 | 115 | 134 | 131 | 2.238806 | 35.2 | 16.18 | 3639 | 1170 | 0.39 | 0.391 | 0.388 | 0.393 | 0.39 | 0.3904 |  |  | 양호 | 합격 | 무 | 양호 | 양호 | 베르가못향 | 불검출 | 불합격
2월 |  | 가공3 | 2026-02-07 | 문종실 | 3 | 20 | 10 | 14.5 | 30 | 260202D041 | R/T |  | 일반 |  | 3겹 순수 프리미엄 30m (3-P) | 3 | 30 | 적 합 | 106 | 113 | 125 |  |  | 30.3 | 14.43 | 2587 | 1090 | [6 empty] | 40 | 1 | 양호 | 합격 | 무 | 양호 | 양호 | 무 | 불검출 | 합격
2월 |  | 가공3 | 2026-02-07 | 송지숙 | 2 | 1 | 40 | 14.5 | 28 | 260102C020 | R/T |  | 일반 |  | 3겹 벚꽃 프리미엄 28m (T) | 3 | 30 | 적 합 | 98 | 114 | 123 | 119 | 3.252033 | 28.5 | 14.4 | 2362 | 1100 | 0.428 | 0.438 | 0.427 | 0.415 | 0.443 | 0.4302 |  |  | 양호 | 합격 | 무 | 양호 | 양호 | 벚꽃향 | 불검출 | 합격
2월 |  | 가공3 | 2026-02-07 | 송지숙 | 2 | 3 | 30 | 14.5 | 28 | 251210B020 | R/T |  | 일반 |  | 3겹 벚꽃 프리미엄 28m (T) | 3 | 30 | 절취선 불량 | 98 | 113 | 123 |  |  | 28.5 | 14.49 | 3224 | 1280 | [6 empty] | 75 | 1.1 | 불량 | 합격 | 무 | 양호 | 양호 | 벚꽃향 | 불검출 | 불합격
2월 |  | 가공6 | 2026-02-07 | 송지숙 | 2 | 3 | 50 | 16.2 | 35 | 260207D024 | R/T |  | 일반 |  | 3겹 촉앤감케어 35m | 3 | 24 | 적 합 | 106 | 115 | 134 |  |  | 35.3 | 15.87 | 2951 | 1080 | [6 empty] | 60 | 0.5 | 양호 | 합격 | 무 | 양호 | 양호 | 베르가못향 | 불검출 | 합격
2월 |  | 가공6 | 2026-02-08 | 권혜림 | 1 | 8 | 30 | 16.2 | 35 | 260121D005 | R/T |  | 일반 |  | 3겹 촉앤감케어 35m | 3 | 24 | 잉크 튐 불량 | 107 | 115 | 135 | 132 | 2.222222 | 35.2 | 16.15 | 2935 | 1240 | 0.397 | 0.401 | 0.391 | 0.398 | 0.393 | 0.396 |  |  | 양호 | 합격 | 무 | 양호 | 양호 | 베르가못향 | 불검출 | 불합격
2월 |  | 가공3 | 2026-02-08 | 권혜림 | 1 | 9 | 0 | 14.5 | 28 | 251210B017 | R/T |  | 일반 |  | 3겹 벚꽃 프리미엄 28m (T) | 3 | 30 | 적 합 | 98 | 113 | 122 | 118 | 3.278689 | 28.3 | 14.95 | 2630 | 1050 | 0.418 | 0.395 | 0.416 | 0.402 | 0.406 | 0.4074 |  |  | 양호 | 합격 | 무 | 양호 | 양호 | 벚꽃향 | 불검출 | 합격
2월 |  | 가공6 | 2026-02-08 | 권혜림 | 1 | 12 | 40 | 16.2 | 35 | 260206D006 | R/T |  | 일반 |  | 3겹 촉앤감케어 35m | 3 | 24 | 적 합 | 107 | 114 | 135 |  |  | 35.2 | 15.85 | 3224 | 860 | [8 empty] | 양호 | 합격 | 무 | 양호 | 양호 | 베르가못향 | 불검출 | 합격
2월 |  | 가공3 | 2026-02-08 | 권혜림 | 1 | 13 | 0 | 14.5 | 28 | 251210B014 | R/T |  | 일반 |  | 3겹 벚꽃 프리미엄 28m (T) | 3 | 30 | 적 합 | 98 | 112 | 122 |  |  | 28.2 | 14.64 | 2457 | 1090 | [8 empty] | 양호 | 합격 | 무 | 양호 | 양호 | 벚꽃향 | 불검출 | 합격
2월 |  | 가공3 | 2026-02-08 | 권혜림 | 3 | 16 | 0 | 14.5 | 28 | 251210B013 | R/T |  | 일반 |  | 3겹 벚꽃 프리미엄 28m (T) | 3 | 30 | 적 합 | 98 | 112 | 122 | 118 | 3.278689 | 28.3 | 14.83 | 2404 | 610 | 0.422 | 0.403 | 0.441 | 0.405 | 0.411 | 0.4164 |  |  | 양호 | 합격 | 무 | 양호 | 양호 | 벚꽃향 | 불검출 | 합격
2월 |  | 가공6 | 2026-02-08 | 권혜림 | 3 | 17 | 0 | 14.5 | 30 | 251224D035 | R/T |  | 일반 |  | 3겹 촉앤감 시그니처 클래식 30m | 3 | 30 | 적 합 | 98 | 113 | 126 | 123 | 2.380952 | 30.2 | 14.68 | 2730 | 1130 | 0.394 | 0.402 | 0.387 | 0.398 | 0.384 | 0.393 |  |  | 양호 | 합격 | 무 | 양호 | 양호 | 베르가못향 | 불검출 | 합격
2월 |  | 가공3 | 2026-02-08 | 송지숙 | 3 | 20 | 0 | 14.5 | 28 | 260202D035 | R/T |  | 일반 |  | 3겹 벚꽃 프리미엄 28m (T) | 3 | 30 | 적 합 | 98 | 113 | 122 |  |  | 28.4 | 14.81 | 3011 | 1080 | [6 empty] | 40 | 1 | 양호 | 합격 | 무 | 양호 | 양호 | 벚꽃향 | 불검출 | 합격
2월 |  | 가공6 | 2026-02-08 | 송지숙 | 3 | 20 | 30 | 14.5 | 30 | 260208D015 | R/T |  | 일반 |  | 3겹 촉앤감 시그니처 클래식 30m | 3 | 30 | 잉크 튐 불량 | 99 | 113 | 125 |  |  | 30.3 | 14.17 | 2569 | 1230 | [6 empty] | 85 | 0.5 | 양호 | 합격 | 무 | 양호 | 양호 | 베르가못향 | 불검출 | 불합격
2월 |  | 가공3 | 2026-02-08 | 송지숙 | 2 | 23 | 20 | 14.5 | 28 | 260202D023 | R/T |  | 일반 |  | 3겹 벚꽃 프리미엄 28m (T) | 3 | 30 | 적 합 | 99 | 113 | 121 | 117 | 3.305785 | 28.3 | 14.28 | 3233 | 1110 | 0.4 | 0.392 | 0.438 | 0.424 | 0.404 | 0.4116 |  |  | 양호 | 합격 | 무 | 양호 | 양호 | 벚꽃향 | 불검출 | 합격
2월 |  | 가공6 | 2026-02-08 | 송지숙 | 2 | 23 | 40 | 14.5 | 30 | 260208D019 | R/T |  | 일반 |  | 3겹 촉앤감 시그니처 클래식 30m | 3 | 30 | 적 합 | 98 | 114 | 126 | 123 | 2.380952 | 30.4 | 14.6 | 2914 | 1040 | 0.387 | 0.386 | 0.384 | 0.389 | 0.378 | 0.3848 |  |  | 양호 | 합격 | 무 | 양호 | 양호 | 베르가못향 | 불검출 | 합격
2월 |  | 가공3 | 2026-02-08 | 송지숙 | 2 | 3 | 20 | 14.5 | 28 | 260202D028 | R/T |  | 일반 |  | 3겹 벚꽃 프리미엄 28m (T) | 3 | 30 | 인쇄 불량 | 98 | 113 | 122 |  |  | 28.4 | 14.57 | 3305 | 1100 | [6 empty] | 65 | 1 | 양호 | 합격 | 무 | 양호 | 양호 | 벚꽃향 | 불검출 | 불합격
2월 |  | 가공6 | 2026-02-08 | 송지숙 | 2 | 3 | 40 | 14.5 | 30 | 260208D018 | R/T |  | 일반 |  | 3겹 촉앤감 시그니처 클래식 30m | 3 | 30 | 적 합 | 99 | 114 | 126 |  |  | 30.4 | 14.31 | 3070 | 1190 | [6 empty] | 50 | 0.4 | 양호 | 합격 | 무 | 양호 | 양호 | 베르가못향 | 불검출 | 합격
2월 |  | 가공3 | 2026-02-09 | 박용주 | 4 | 7 | 50 | 14.5 | 28 | 260203D003 | R/T |  | 일반 |  | 3겹 벚꽃 프리미엄 28m (T) | 3 | 30 | 적 합 | 99 | 114 | 122 | 116 | 4.918033 | 28.4 | 14.413 | 2449 | 1060 | 0.406 | 0.4 | 0.436 | 0.383 | 0.44 | 0.413 |  |  | 양호 | 합격 | 무 | 양호 | 양호 | 벚꽃향 | 불검출 | 합격
2월 |  | 가공6 | 2026-02-09 | 박용주 | 4 | 8 | 10 | 14.5 | 30 | 260208D028 | R/T |  | 일반 |  | 3겹 촉앤감 시그니처 클래식 30m | 3 | 30 | 적 합 | 98 | 114 | 126 | 122 | 3.174603 | 30.4 | 14.61 | 3833 | 1110 | 0.388 | 0.388 | 0.398 | 0.385 | 0.386 | 0.389 |  |  | 양호 | 합격 | 무 | 양호 | 양호 | 베르가못향 | 불검출 | 합격
2월 |  | 가공4 | 2026-02-09 | 박용주 | 4 | 9 | 50 | 14 | 25 | 260202B012 | R/T | 고지 | 일반 |  | 깨끗한나라 베이직터치 25m | 3 | 30 | 적 합 | 98 | 114 | 112 | 109 | 2.678571 | 26.1 | 14.84 | 2332 | 1300 | 0.517 | 0.492 | 0.534 | 0.499 | 0.46 | 0.5004 |  |  | 양호 | 합격 | 무 | 양호 | 양호 | 무 |  | 합격
2월 |  | 가공3 | 2026-02-09 | 박용주 | 4 | 12 | 30 | 14.5 | 28 | 260202D033 | R/T |  | 일반 |  | 3겹 벚꽃 프리미엄 28m (T) | 3 | 30 | 적 합 | 99 | 113 | 122 |  |  | 28.3 | 14.48 | 3910 | 980 | [8 empty] | 양호 | 합격 | 무 | 양호 | 양호 | 벚꽃향 | 불검출 | 합격
2월 |  | 가공6 | 2026-02-09 | 박용주 | 4 | 11 | 40 | 14.5 | 30 | 260208D024 | R/T |  | 일반 |  | 3겹 촉앤감 시그니처 클래식 30m | 3 | 30 | 적 합 | 98 | 114 | 126 |  |  | 30.3 | 14.41 | 3950 | 1010 | [8 empty] | 양호 | 합격 | 무 | 양호 | 양호 | 베르가못향 | 불검출 | 합격
2월 |  | 가공4 | 2026-02-09 | 박용주 | 4 | 13 | 0 | 14 | 25 | 260205B015 | R/T | 고지 | 일반 |  | 깨끗한나라 베이직터치 25m | 3 | 30 | 적 합 | 98 | 113 | 111 |  |  | 26 | 14.51 | 2451 | 980 | [8 empty] | 양호 | 합격 | 무 | 양호 | 양호 | 무 |  | 합격
2월 |  | 가공6 | 2026-02-09 | 문종실 | 3 | 15 | 40 | 14.5 | 30 | 260207D032 | R/T |  | 일반 |  | 3겹 촉앤감 시그니처 클래식 30m | 3 | 30 | 적 합 | 99 | 114 | 126 | 123 | 2.380952 | 30.2 | 14.25 | 2807 | 770 | 0.385 | 0.389 | 0.378 | 0.383 | 0.391 | 0.3852 |  |  | 양호 | 합격 | 무 | 양호 | 양호 | 베르가못향 | 불검출 | 합격
2월 |  | 가공3 | 2026-02-09 | 문종실 | 3 | 16 | 0 | 14.5 | 28 | 260203D040 | R/T |  | 일반 |  | 3겹 벚꽃 프리미엄 28m (T) | 3 | 30 | 적 합 | 99 | 113 | 122 | 117 | 4.098361 | 28.3 | 14.45 | 3954 | 970 | 0.401 | 0.411 | 0.406 | 0.418 | 0.395 | 0.4062 |  |  | 양호 | 합격 | 무 | 양호 | 양호 | 벚꽃향 | 불검출 | 합격
2월 |  | 가공4 | 2026-02-09 | 문종실 | 3 | 17 | 30 | 14 | 30 | 260204D002 | R/T | 고지 | 일반 |  | 깨끗한나라 데코 앤 라벤더 30m | 3 | 30 | 적 합 | 98 | 113 | 121 | 116 | 4.132231 | 30.4 | 15.05 | 4842 | 1310 | 0.496 | 0.511 | 0.499 | 0.464 | 0.474 | 0.4888 |  |  | 양호 | 합격 | 무 | 양호 | 양호 | 라벤더향 |  | 합격
2월 |  | 가공3 | 2026-02-09 | 문종실 | 3 | 19 | 30 | 14.5 | 28 | 260202D024 | R/T |  | 일반 |  | 3겹 벚꽃 프리미엄 28m (T) | 3 | 30 | 적 합 | 99 | 113 | 122 |  |  | 28.3 | 14.92 | 2712 | 850 | [6 empty] | 40 | 0.9 | 양호 | 합격 | 무 | 양호 | 양호 | 벚꽃향 | 불검출 | 합격
2월 |  | 가공6 | 2026-02-09 | 문종실 | 3 | 19 | 50 | 14.5 | 27 | 260209D008 | R/T |  | 일반 |  | 3겹 촉앤감 시그니처 쉬폰 27m(코튼) | 3 | 30 | 적 합 | 99 | 114 | 117 |  |  | 27.3 | 14.56 | 3508 | 670 | [6 empty] | 70 | 0.5 | 양호 | 합격 | 무 | 양호 | 양호 | 무 | 불검출 | 합격
2월 |  | 가공4 | 2026-02-09 | 문종실 | 3 | 20 | 50 | 14 | 30 | 260204B001 | R/T | 고지 | 일반 |  | 깨끗한나라 데코 앤 라벤더 30m | 3 | 30 | 적 합 | 98 | 113 | 121 |  |  | 30.4 | 14.96 | 4095 | 1200 | [6 empty] | 90 | 1.5 | 양호 | 합격 | 무 | 양호 | 양호 | 라벤더향 |  | 합격
2월 |  | 가공3 | 2026-02-09 | 송지숙 | 2 | 23 | 40 | 14.5 | 27 | 260209D017 | R/T |  | 일반 |  | 3겹 벚꽃 로맨틱 27m (T) | 3 | 30 | 적 합 | 99 | 113 | 120 | 116 | 3.333333 | 27.3 | 14.35 | 3326 | 1090 | 0.41 | 0.443 | 0.412 | 0.439 | 0.38 | 0.4168 |  |  | 양호 | 합격 | 무 | 양호 | 양호 | 벚꽃향 | 불검출 | 합격
2월 |  | 가공6 | 2026-02-09 | 송지숙 | 2 | 24 | 10 | 14.5 | 27 | 260209D003 | R/T |  | 일반 |  | 3겹 촉앤감 시그니처 쉬폰 27m(코튼) | 3 | 30 | 적 합 | 99 | 114 | 117 | 114 | 2.564103 | 27.2 | 14.39 | 3252 | 840 | 0.403 | 0.393 | 0.401 | 0.393 | 0.378 | 0.3936 |  |  | 양호 | 합격 | 무 | 양호 | 양호 | 무 | 불검출 | 합격
2월 |  | 가공3 | 2026-02-09 | 송지숙 | 2 | 3 | 20 | 14.5 | 27 | 260209D021 | R/T |  | 일반 |  | 3겹 벚꽃 로맨틱 27m (T) | 3 | 30 | 적 합 | 98 | 114 | 120 |  |  | 27.3 | 14.83 | 3361 | 1100 | [6 empty] | 65 | 1.1 | 양호 | 합격 | 무 | 양호 | 양호 | 벚꽃향 | 불검출 | 합격
2월 |  | 가공6 | 2026-02-09 | 송지숙 | 2 | 3 | 50 | 14.5 | 27 | 260209D010 | R/T |  | 일반 |  | 3겹 촉앤감 시그니처 쉬폰 27m(코튼) | 3 | 30 | 적 합 | 99 | 114 | 117 |  |  | 27.2 | 14.51 | 2334 | 1170 | [6 empty] | 60 | 0.6 | 양호 | 합격 | 무 | 양호 | 양호 | 무 | 불검출 | 합격
2월 |  | 가공3 | 2026-02-10 | 박용주 | 4 | 7 | 50 | 14.5 | 27 | 260209D021 | R/T |  | 일반 |  | 3겹 벚꽃 로맨틱 27m (T) | 3 | 30 | 적 합 | 98 | 113 | 120 | 115 | 4.166667 | 27.2 | 14.8 | 3306 | 1220 | 0.449 | 0.413 | 0.451 | 0.43 | 0.423 | 0.4332 |  |  | 양호 | 합격 | 무 | 양호 | 양호 | 벚꽃향 | 불검출 | 합격
2월 |  | 가공6 | 2026-02-10 | 박용주 | 4 | 8 | 10 | 16.2 | 40 | 샘플채취(코스코) | R/T |  | 일반 |  | 3겹 촉앤감 로열화이트 40m | 3 | 30 |  | 106 | 115 | 135 | 132 | 2.222222 | 40.3 | 16.27 | 2826 | 710 | 0.393 | 0.388 | 0.389 | 0.391 | 0.395 | 0.3912
2월 |  | 가공6 | 2026-02-10 | 박용주 | 4 | 9 | 20 | 14.5 | 30 | 품목교체 | R/T |  | 일반 |  | 3겹 순수 프리미엄 30m (P) | 3 | 30 |  | 106 | 114 | 126 |  |  | 30.3 | 14.62 | 3261 | 1100
2월 |  | 가공4 | 2026-02-10 | 박용주 | 4 | 9 | 40 | 14 | 30 | 260204B001 | R/T | 고지 | 일반 |  | 깨끗한나라 데코 앤 라벤더 30m | 3 | 30 | 적 합 | 97 | 112 | 121 | 117 | 3.305785 | 30.3 | 14.47 | 3467 | 1110 | 0.452 | 0.468 | 0.461 | 0.445 | 0.477 | 0.4606 |  |  | 양호 | 합격 | 무 | 양호 | 양호 | 라벤더향 |  | 합격
2월 |  | 가공6 | 2026-02-10 | 박용주 | 4 | 12 | 20 | 14.5 | 30 | 260209D014 | R/T |  | 일반 |  | 3겹 순수 프리미엄 30m (P) | 3 | 30 | 적 합 | 106 | 113 | 126 |  |  | 30.2 | 14.49 | 3616 | 980 | [8 empty] | 양호 | 합격 | 무 | 양호 | 양호 | 무 | 불검출 | 합격
2월 |  | 가공4 | 2026-02-10 | 박용주 | 4 | 13 | 20 | 15.5 | 40 | 260209B008 | R/T | 고지 | 일반 |  | 깨끗한나라 2겹 에코베이직 40m | 2 | 30 | 적 합 | 98 | 112 | 120 |  |  | 40.4 | 16.06 | 1896 | 790 | [8 empty] | 양호 | 합격 | 무 | 양호 | 양호 | 무 |  | 합격
2월 |  | 가공3 | 2026-02-10 | 박용주 | 4 | 13 | 40 | 14.5 | 27 | 260209D034 | R/T |  | 일반 |  | 3겹 벚꽃 로맨틱 27m (T) | 3 | 30 | 적 합 | 98 | 114 | 120 |  |  | 27.2 | 14.65 | 2735 | 1040 | [8 empty] | 양호 | 합격 | 무 | 양호 | 양호 | 벚꽃향 | 불검출 | 합격
2월 |  | 가공6 | 2026-02-10 | 문종실 | 3 | 15 | 20 | 14.5 | 30 | 260208D008 | R/T |  | 일반 |  | 3겹 순수 프리미엄 30m (P) | 3 | 30 | 적 합 | 107 | 114 | 126 | 123 | 2.380952 | 30.3 | 14.56 | 3482 | 880 | 0.424 | 0.398 | 0.417 | 0.391 | 0.393 | 0.4046 |  |  | 양호 | 합격 | 무 | 양호 | 양호 | 무 | 불검출 | 합격
2월 |  | 가공3 | 2026-02-10 | 문종실 | 3 | 15 | 50 | 14.5 | 27 | 260210D001 | R/T |  | 일반 |  | 3겹 벚꽃 로맨틱 27m (T) | 3 | 30 | 적 합 | 99 | 113 | 120 | 116 | 3.333333 | 27.3 | 14.61 | 2751 | 1160 | 0.439 | 0.415 | 0.438 | 0.438 | 0.392 | 0.4244 |  |  | 양호 | 합격 | 무 | 양호 | 양호 | 벚꽃향 | 불검출 | 합격
2월 |  | 가공4 | 2026-02-10 | 문종실 | 3 | 17 | 10 | 15.5 | 40 | 260209B003 | R/T | 고지 | 일반 |  | 깨끗한나라 2겹 에코베이직 40m | 2 | 30 | 주름불량 | 99 | 113 | 121 | 117 | 3.305785 | 40.7 | 16.34 | 1684 | 950 | 0.375 | 0.356 | 0.344 | 0.355 | 0.351 | 0.3562 |  |  | 양호 | 합격 | 무 | 양호 | 양호 | 무 |  | 불합격
2월 |  | 가공6 | 2026-02-10 | 문종실 | 3 | 19 | 30 | 14.5 | 30 | 260211D014 | R/T |  | 일반 |  | 3겹 순수 프리미엄 30m (P) | 3 | 30 | 적 합 | 107 | 114 | 126 |  |  | 30.2 | 14.56 | 2892 | 1020 | [6 empty] | 60 | 0.4 | 양호 | 합격 | 무 | 양호 | 양호 | 무 | 불검출 | 합격
2월 |  | 가공3 | 2026-02-10 | 문종실 | 3 | 19 | 50 | 14.5 | 27 | 260209D026 | R/T |  | 일반 |  | 3겹 벚꽃 로맨틱 27m (T) | 3 | 30 | 적 합 | 99 | 114 | 120 |  |  | 27.2 | 14.81 | 2813 | 1100 | [6 empty] | 50 | 0.9 | 양호 | 합격 | 무 | 양호 | 양호 | 벚꽃향 | 불검출 | 합격
2월 |  | 가공4 | 2026-02-10 | 문종실 | 3 | 21 | 30 | 15.5 | 40 | 260209B014 | R/T | 고지 | 일반 |  | 깨끗한나라 2겹 에코베이직 40m | 2 | 30 | 적 합 | 98 | 112 | 120 |  |  | 40.4 | 15.81 | 1988 | 560 | [6 empty] | 80 | 1.5 | 양호 | 합격 | 무 | 양호 | 양호 | 무 |  | 합격
2월 |  | 가공6 | 2026-02-10 | 권혜림 | 1 | 23 | 50 | 14.5 | 30 | 260210D017 | R/T |  | 일반 |  | 3겹 순수 프리미엄 더 퍼스트 30m (코튼함유) | 3 | 30 | 적 합 | 107 | 114 | 126 | 122 | 3.174603 | 30.3 | 14.45 | 3065 | 950 | 0.449 | 0.459 | 0.436 | 0.435 | 0.431 | 0.442 |  |  | 양호 | 합격 | 무 | 양호 | 양호 | 무 | 불검출 | 합격
2월 |  | 가공3 | 2026-02-10 | 권혜림 | 1 | 24 | 20 | 14.5 | 27 | 260209D029 | R/T |  | 일반 |  | 3겹 벚꽃 로맨틱 27m (T) | 3 | 30 | 적 합 | 98 | 113 | 120 | 115 | 4.166667 | 27.2 | 14.79 | 1987 | 1310 | 0.411 | 0.427 | 0.399 | 0.403 | 0.416 | 0.4112 |  |  | 양호 | 합격 | 무 | 양호 | 양호 | 벚꽃향 | 불검출 | 합격
2월 |  | 가공3 | 2026-02-10 | 권혜림 | 1 | 4 | 10 | 14.5 | 27 | 260203D024 | R/T |  | 일반 |  | 3겹 벚꽃 로맨틱 27m (T) | 3 | 30 | 적 합 | 98 | 114 | 120 |  |  | 27.3 | 14.99 | 2886 | 1200 | [6 empty] | 60 | 1 | 양호 | 합격 | 무 | 양호 | 양호 | 벚꽃향 | 불검출 | 합격
2월 |  | 가공6 | 2026-02-10 | 권혜림 | 1 | 4 | 30 | 14.5 | 30 | 260210D022 | R/T |  | 일반 |  | 3겹 순수 프리미엄 더 퍼스트 30m (코튼함유) | 3 | 30 | 적 합 | 107 | 113 | 125 |  |  | 30.3 | 14.31 | 3204 | 1130 | [6 empty] | 40 | 0.3 | 양호 | 합격 | 무 | 양호 | 양호 | 무 | 불검출 | 합격
2월 |  | 가공3 | 2026-02-11 | 박용주 | 4 | 8 | 30 | 14.5 | 27 | 260203D027 | R/T |  | 일반 |  | 3겹 벚꽃 로맨틱 27m (T) | 3 | 30 | 적 합 | 98 | 113 | 120 | 115 | 4.166667 | 27.3 | 14.76 | 3172 | 1100 | 0.401 | 0.411 | 0.405 | 0.396 | 0.414 | 0.4054 |  |  | 양호 | 합격 | 무 | 양호 | 양호 | 벚꽃향 | 불검출 | 합격
2월 |  | 가공6 | 2026-02-11 | 박용주 | 4 | [9 empty] | 정비(07:00~19:30)
2월 |  | 가공4 | 2026-02-11 | 박용주 | 4 | 9 | 40 | 15.5 | 40 | 260209B009 | R/T | 고지 | 일반 |  | 깨끗한나라 2겹 에코베이직 40m | 2 | 30 | 적 합 | 98 | 113 | 121 | 117 | 3.305785 | 40.7 | 16.11 | 1885 | 870 | 0.36 | 0.378 | 0.373 | 0.358 | 0.36 | 0.3658 |  |  | 양호 | 합격 | 무 | 양호 | 양호 | 무 |  | 합격
2월 |  | 가공3 | 2026-02-11 | 박용주 | 4 | 12 | 20 | 14.5 | 27 | 260209D020 | R/T |  | 일반 |  | 3겹 벚꽃 로맨틱 27m (T) | 3 | 30 | 적 합 | 98 | 114 | 120 |  |  | 27.2 | 14.51 | 3311 | 1330 | [8 empty] | 양호 | 합격 | 무 | 양호 | 양호 | 벚꽃향 | 불검출 | 합격
2월 |  | 가공4 | 2026-02-11 | 박용주 | 4 | 13 | 30 | 15.5 | 40 | 260209B010 | R/T | 고지 | 일반 |  | 깨끗한나라 2겹 에코베이직 40m | 2 | 30 | 적 합 | 97 | 113 | 120 |  |  | 40.7 | 16.29 | 1800 | 870 | [8 empty] | 양호 | 합격 | 무 | 양호 | 양호 | 무 |  | 합격
2월 |  | 가공3 | 2026-02-11 | 문종실 | 3 | 15 | 30 | 14.5 | 27 | 260203D035 | R/T |  | 일반 |  | 3겹 벚꽃 로맨틱 27m (T) | 3 | 30 | 적 합 | 98 | 114 | 121 | 116 | 4.132231 | 27.4 | 14.95 | 2767 | 1130 | 0.423 | 0.399 | 0.378 | 0.385 | 0.394 | 0.3958 |  |  | 양호 | 합격 | 무 | 양호 | 양호 | 벚꽃향 | 불검출 | 합격
2월 |  | 가공4 | 2026-02-11 | 문종실 | 3 | 16 | 50 | 14.5 | 27 | 260210D003 | R/T |  | 일반 |  | 3겹 퓨어앤데코 27m (다이소) | 2 | 6 | 적 합 | 98 | 113 | 116 | 112 | 3.448276 | 27.1 | 14.18 | 2598 | 860 | 0.477 | 0.476 | 0.497 | 0.481 | 0.508 | 0.4878 |  |  | 양호 | 합격 | 무 | 양호 | 양호 | 무 | 불검출 | 합격
2월 |  | 가공6 | 2026-02-11 | 문종실 | 3 | 19 | 0 | 14.5 | 30 | 260210D028 | R/T |  | 일반 |  | 3겹 순수 프리미엄 더 퍼스트 30m (코튼함유) | 3 | 30 | 적 합 | 106 | 114 | 126 | 122 | 3.174603 | 30.4 | 14.28 | 3405 | 920 | 0.387 | 0.401 | 0.349 | 0.393 | 0.397 | 0.3854 | 60 | 0.5 | 양호 | 합격 | 무 | 양호 | 양호 | 무 | 불검출 | 합격
2월 |  | 가공3 | 2026-02-11 | 문종실 | 3 | 20 | 10 | 14.5 | 27 | 260209D019 | R/T |  | 일반 |  | 3겹 벚꽃 로맨틱 27m (T) | 3 | 30 | 적 합 | 98 | 114 | 120 |  |  | 27.3 | 14.59 | 2845 | 970 | [6 empty] | 60 | 0.9 | 양호 | 합격 | 무 | 양호 | 양호 | 벚꽃향 | 불검출 | 합격
2월 |  | 가공4 | 2026-02-11 | 문종실 | 3 | 21 | 20 | 14.5 | 27 | 260210D009 | R/T |  | 일반 |  | 3겹 퓨어앤데코 27m (다이소) | 3 | 6 | 적 합 | 97 | 113 | 117 |  |  | 27.1 | 14.51 | 2300 | 810 | [6 empty] | 90 | 1.6 | 양호 | 합격 | 무 | 양호 | 양호 | 무 | 불검출 | 합격
2월 |  | 가공6 | 2026-02-11 | 권혜림 | 1 | 24 | 0 | 14.5 | 30 | 260211D018 | R/T |  | 일반 |  | 3겹 순수 프리미엄 30m (P) | 3 | 30 | 적 합 | 107 | 113 | 126 | 122 | 3.174603 | 30.3 | 14.3 | 3184 | 1120 | 0.417 | 0.438 | 0.415 | 0.427 | 0.433 | 0.426 |  |  | 양호 | 합격 | 무 | 양호 | 양호 | 무 | 불검출 | 합격
2월 |  | 가공3 | 2026-02-11 | 권혜림 | 1 | 1 | 40 | 14.5 | 27 | 260201D031 | R/T |  | 일반 |  | 3겹 벚꽃 로맨틱 27m (T) | 3 | 30 | 적 합 | 98 | 113 | 120 | 115 | 4.166667 | 27.2 | 14.53 | 3633 | 1400 | 0.419 | 0.402 | 0.436 | 0.412 | 0.397 | 0.4132 |  |  | 양호 | 합격 | 무 | 양호 | 양호 | 벚꽃향 | 불검출 | 합격
2월 |  | 가공3 | 2026-02-11 | 권혜림 | 1 | 4 | 30 | 14.5 | 27 | 260201D017 | R/T |  | 일반 |  | 3겹 벚꽃 로맨틱 27m (T) | 3 | 30 | 적 합 | 98 | 113 | 120 |  |  | 27.2 | 14.5 | 2723 | 1060 | [6 empty] | 50 | 1.2 | 양호 | 합격 | 무 | 양호 | 양호 | 벚꽃향 | 불검출 | 합격
2월 |  | 가공6 | 2026-02-11 | 권혜림 | 1 | 5 | 20 | 14.5 | 30 | 260211D027 | R/T |  | 일반 |  | 3겹 순수 프리미엄 30m (P) | 3 | 30 | 적 합 | 107 | 114 | 126 |  |  | 30.3 | 14.4 | 2777 | 1130 | [6 empty] | 50 | 0.4 | 양호 | 합격 | 무 | 양호 | 양호 | 무 | 불검출 | 합격
2월 |  | 가공3 | 2026-02-12 | 박용주 | 4 | 8 | 50 | 14.5 | 27 | 260203D038 | R/T |  | 일반 |  | 3겹 벚꽃 로맨틱 27m (T) | 3 | 30 | 텐실불량 | 99 | 114 | 120 | 115 | 4.166667 | 27.3 | 14.61 | 4265 | 1150 | 0.436 | 0.454 | 0.445 | 0.411 | 0.442 | 0.4376 |  |  | 양호 | 합격 | 무 | 양호 | 양호 | 벚꽃향 | 불검출 | 불합격
2월 |  | 가공6 | 2026-02-12 | 박용주 | 4 | 8 | 0 | 14.5 | 30 | 260211D031 | R/T |  | 일반 |  | 3겹 순수 프리미엄 30m (P) | 3 | 30 | 적 합 | 106 | 114 | 126 | 122 | 3.174603 | 30.3 | 14.23 | 3243 | 1020 | 0.445 | 0.435 | 0.429 | 0.432 | 0.409 | 0.43 |  |  | 양호 | 합격 | 무 | 양호 | 양호 | 무 | 불검출 | 합격
2월 |  | 가공4 | 2026-02-12 | 박용주 | 4 | 9 | 50 | 14.5 | 27 | 260210D004 | R/T |  | 일반 |  | 3겹 퓨어앤데코 27m (다이소) | 3 | 6 | 적 합 | 97 | 113 | 117 | 112 | 4.273504 | 27.1 | 13.8 | 2586 | 1090 | 0.497 | 0.471 | 0.516 | 0.482 | 0.483 | 0.4898 |  |  | 양호 | 합격 | 무 | 양호 | 양호 | 무 | 불검출 | 합격
2월 |  | 가공3 | 2026-02-12 | 박용주 | 4 | 12 | 0 | 14.5 | 30 | 260202D027 | R/T |  | 일반 |  | 3겹 벚꽃 로맨틱 27m+3m (T) | 3 | 30 | 적 합 | 98 | 113 | 126 |  |  | 30.2 | 14.77 | 3108 | 1300 | [8 empty] | 양호 | 합격 | 무 | 양호 | 양호 | 벚꽃향 | 불검출 | 합격
2월 |  | 가공6 | 2026-02-12 | 박용주 | 4 | 12 | 40 | 14.5 | 30 | 260212D001 | R/T |  | 일반 |  | 3겹 순수 프리미엄 30m (P) | 3 | 30 | 적 합 | 106 | 114 | 126 |  |  | 30.3 | 14.56 | 2133 | 1340 | [8 empty] | 양호 | 합격 | 무 | 양호 | 양호 | 무 | 불검출 | 합격
2월 |  | 가공4 | 2026-02-12 | 박용주 | 4 | 13 | 40 | 14.5 | 27 | 260210D005 | R/T |  | 일반 |  | 3겹 퓨어앤데코 27m (다이소) | 3 | 6 | 적 합 | 97 | 113 | 117 |  |  | 27 | 14.21 | 3038 | 890 | [8 empty] | 양호 | 합격 | 무 | 양호 | 양호 | 무 | 불검출 | 합격
2월 |  | 가공4 | 2026-02-12 | 송지숙 | 2 | 16 | 40 | 14.5 | 27 | 260212D005 | R/T |  | 일반 |  | 3겹 퓨어앤데코 27m (다이소) | 3 | 6 | 적 합 | 98 | 113 | 117 | 113 | 3.418803 | 27 | 14.01 | 2717 | 950 | 0.5 | 0.496 | 0.479 | 0.5 | 0.483 | 0.4916 |  |  | 양호 | 합격 | 무 | 양호 | 양호 | 무 | 불검출 | 합격
2월 |  | 가공3 | 2026-02-12 | 송지숙 | 2 | 15 | 40 | 14.5 | 30 | 260208D007 | R/T |  | 일반 |  | 3겹 벚꽃 로맨틱 27m+3m (T) | 3 | 30 | 적 합 | 99 | 114 | 126 | 122 | 3.174603 | 30.3 | 14.64 | 2411 | 960 | 0.404 | 0.387 | 0.414 | 0.417 | 0.388 | 0.402 |  |  | 양호 | 합격 | 무 | 양호 | 양호 | 벚꽃향 | 불검출 | 합격
2월 |  | 가공6 | 2026-02-12 | 송지숙 | 2 | 16 | 0 | 14.5 | 30 | 260211D020 | R/T |  | 일반 |  | 3겹 순수 프리미엄 30m (P) | 3 | 30 | 적 합 | 106 | 114 | 126 | 123 | 2.380952 | 30.2 | 14.44 | 2502 | 1270 | 0.449 | 0.405 | 0.436 | 0.427 | 0.418 | 0.427 |  |  | 양호 | 합격 | 무 | 양호 | 양호 | 무 | 불검출 | 합격
2월 |  | 가공6 | 2026-02-12 | 송지숙 | 2 | 20 | 0 | 14.5 | 30 | 260212D012 | R/T |  | 일반 |  | 3겹 순수 프리미엄 30m (P) | 3 | 30 | 적 합 | 106 | 114 | 126 |  |  | 30.2 | 14.48 | 2747 | 1430 | [6 empty] | 60 | 0.5 | 양호 | 합격 | 무 | 양호 | 양호 | 무 | 불검출 | 합격
2월 |  | 가공3 | 2026-02-12 | 송지숙 | 2 | 19 | 30 | 14.5 | 30 | 260210D035 | R/T |  | 일반 |  | 3겹 벚꽃 로맨틱 27m+3m (T) | 3 | 30 | 적 합 | 98 | 114 | 126 |  |  | 30.3 | 14.6 | 2399 | 1150 | [6 empty] | 60 | 1 | 양호 | 합격 | 무 | 양호 | 양호 | 벚꽃향 | 불검출 | 합격
2월 |  | 가공4 | 2026-02-12 | 송지숙 | 2 | 21 | 0 | 14.5 | 27 | 260212D011 | R/T |  | 일반 |  | 3겹 퓨어앤데코 27m (다이소) | 3 | 6 | 적 합 | 98 | 113 | 117 |  |  | 27.1 | 13.95 | 2235 | 850 | [6 empty] | 30 | 1.3 | 양호 | 합격 | 무 | 양호 | 양호 | 무 | 불검출 | 합격
2월 |  | 가공6 | 2026-02-12 | 권혜림 | 1 | 24 | 0 | 14.5 | 30 | 260212D020 | R/T |  | 일반 |  | 3겹 순수 프리미엄 30m (P) | 3 | 30 | 적 합 | 107 | 114 | 126 | 122 | 3.174603 | 30.2 | 14.39 | 2121 | 980 | 0.438 | 0.433 | 0.434 | 0.436 | 0.424 | 0.433 |  |  | 양호 | 합격 | 무 | 양호 | 양호 | 무 | 불검출 | 합격
2월 |  | 가공3 | 2026-02-12 | 권혜림 | 1 | 24 | 30 | 14.5 | 30 | 260212C006 | R/T |  | 일반 |  | 3겹 벚꽃 로맨틱 27m+3m (T) | 3 | 30 | 적 합 | 98 | 113 | 125 | 122 | 2.4 | 30.3 | 14.54 | 2851 | 1370 | 0.434 | 0.453 | 0.448 | 0.447 | 0.402 | 0.4368 |  |  | 양호 | 합격 | 무 | 양호 | 양호 | 벚꽃향 | 불검출 | 합격
2월 |  | 가공6 | 2026-02-12 | 권혜림 | 1 | 4 | 30 | 14.5 | 30 | 260212D025 | R/T |  | 일반 |  | 3겹 순수 프리미엄 명가 30m | 3 | 30 | 적 합 | 107 | 114 | 126 |  |  | 30.3 | 14.21 | 3344 | 1140 | [6 empty] | 50 | 0.4 | 양호 | 합격 | 무 | 양호 | 양호 | 무 | 불검출 | 합격
2월 |  | 가공3 | 2026-02-12 | 권혜림 | 1 | 4 | 50 | 14.5 | 30 | 260212C010 | R/T |  | 일반 |  | 3겹 벚꽃 로맨틱 27m+3m (T) | 3 | 30 | 적 합 | 98 | 114 | 126 |  |  | 30.4 | 14.73 | 3816 | 1310 | [6 empty] | 40 | 0.8 | 양호 | 합격 | 무 | 양호 | 양호 | 벚꽃향 | 불검출 | 합격
2월 |  | 가공3 | 2026-02-13 | 박용주 | 4 | 8 | 40 | 14.5 | 30 | 260212C016 | R/T |  | 일반 |  | 3겹 벚꽃 로맨틱 27m+3m (T) | 3 | 30 | 원지 혼입불량 | 98 | 113 | 126 | 121 | 3.968254 | 30.3 | 14.62 | 3782 | 1480 | 0.414 | 0.422 | 0.41 | 0.391 | 0.404 | 0.4082 |  |  | 양호 | 합격 | 유 | 양호 | 양호 | 벚꽃향 | 불검출 | 불합격
2월 |  | 가공6 | 2026-02-13 | 박용주 | 4 | 7 | 50 | 14.5 | 30 | 260212D030 | R/T |  | 일반 |  | 3겹 순수 프리미엄 명가 30m | 3 | 30 | 적 합 | 106 | 114 | 126 | 122 | 3.174603 | 30.2 | 14.31 | 3552 | 1330 | 0.407 | 0.408 | 0.442 | 0.419 | 0.436 | 0.4224 |  |  | 양호 | 합격 | 무 | 양호 | 양호 | 무 | 불검출 | 합격
2월 |  | 가공4 | 2026-02-13 | 박용주 | 4 | 9 | 40 | 14.5 | 27 | 260210D008 | R/T |  | 일반 |  | 3겹 퓨어앤데코 27m (다이소) | 3 | 6 | 적 합 | 98 | 113 | 117 | 112 | 4.273504 | 27 | 14.28 | 2588 | 1130 | 0.478 | 0.462 | 0.484 | 0.462 | 0.511 | 0.4794 |  |  | 양호 | 합격 | 무 | 양호 | 양호 | 무 | 불검출 | 합격
2월 |  | 가공3 | 2026-02-13 | 박용주 | 4 | 11 | 40 | 14.5 | 33 | 260212C015 | R/T |  | 일반 |  | 3겹 순수 프리미엄 33m (3-띠지) | 3 | 30 | 적 합 | 99 | 114 | 128 |  |  | 33.3 | 14.13 | 3159 | 1520 | [8 empty] | 양호 | 합격 | 무 | 양호 | 양호 | 무 | 불검출 | 합격 | 가공3호기에서 초출
2월 |  | 가공6 | 2026-02-13 | 박용주 | 4 | 12 | 20 | 14.5 | 30 | 260212D017 | R/T |  | 일반 |  | 3겹 순수 프리미엄 명가 30m | 3 | 30 | 적 합 | 106 | 114 | 126 |  |  | 30.2 | 14.61 | 3234 | 1250 | [8 empty] | 양호 | 합격 | 무 | 양호 | 양호 | 무 | 불검출 | 합격
2월 |  | 가공4 | 2026-02-13 | 박용주 | 4 | 13 | 20 | 14.5 | 27 | 260210D007 | R/T |  | 일반 |  | 3겹 퓨어앤데코 27m (다이소) | 3 | 6 | 적 합 | 98 | 113 | 117 |  |  | 27 | 13.94 | 2553 | 1000 | [8 empty] | 양호 | 합격 | 무 | 양호 | 양호 | 무 | 불검출 | 합격
2월 |  | 가공6 | 2026-02-13 | 박용주 | 4 | 14 | 20 | 14.5 | 30 | 품목교체 | R/T |  | 일반 |  | 3겹 순수 프리미엄 더 퍼스트 30m (코튼함유) | 3 | 30 | 적 합 | 106 | 114 | 126 |  |  | 30.2 | 13.94 | 3227 | 1050 | [8 empty] | 양호 | 합격 | 무 | 양호 | 양호 | 무 | 불검출 | 합격
2월 |  | 가공6 | 2026-02-13 | 송지숙 | 2 | 16 | 0 | 14.5 | 30 | 260212D031 | R/T |  | 일반 |  | 3겹 순수 프리미엄 더 퍼스트 30m (코튼함유) | 3 | 30 | 적 합 | 107 | 114 | 126 | 122 | 3.174603 | 30.3 | 14.3 | 3632 | 1240 | 0.39 | 0.408 | 0.417 | 0.42 | 0.396 | 0.4062 |  |  | 양호 | 합격 | 무 | 양호 | 양호 | 무 | 불검출 | 합격
2월 |  | 가공3 | 2026-02-13 | 송지숙 | 2 | 16 | 20 | 14.5 | 33 | 260213C001 | R/T |  | 일반 |  | 3겹 순수 프리미엄 33m (3-띠지) | 3 | 30 | 적 합 | 98 | 114 | 127 | 123 | 3.149606 | 33.4 | 14.61 | 3295 | 1350 | 0.391 | 0.407 | 0.404 | 0.426 | 0.426 | 0.4108 |  |  | 양호 | 합격 | 무 | 양호 | 양호 | 무 | 불검출 | 합격
2월 |  | 가공4 | 2026-02-13 | 송지숙 | 2 | 17 | 0 | 14.5 | 27 | 260210D006 | R/T |  | 일반 |  | 3겹 퓨어앤데코 27m (다이소) | 3 | 6 | 적 합 | 98 | 113 | 117 | 113 | 3.418803 | 27.1 | 13.8 | 3197 | 890 | 0.52 | 0.527 | 0.514 | 0.503 | 0.477 | 0.5082 |  |  | 양호 | 합격 | 무 | 양호 | 양호 | 무 | 불검출 | 합격
2월 |  | 가공3 | 2026-02-13 | 송지숙 | 2 | 19 | 50 | 14.5 | 33 | 260213C007 | R/T |  | 일반 |  | 3겹 순수 프리미엄 33m (3-띠지) | 3 | 30 | 적 합 | 98 | 114 | 127 |  |  | 33.4 | 14.58 | 4044 | 1250 | [6 empty] | 35 | 0.8 | 양호 | 합격 | 무 | 양호 | 양호 | 무 | 불검출 | 합격
2월 |  | 가공6 | 2026-02-13 | 송지숙 | 2 | 20 | 20 | 14.5 | 30 | 260123D033 | R/T |  | 일반 |  | 3겹 순수 프리미엄 더 퍼스트 30m (코튼함유) | 3 | 30 | 적 합 | 106 | 114 | 125 |  |  | 30.2 | 14.12 | 3759 | 1230 | [6 empty] | 55 | 0.4 | 양호 | 합격 | 무 | 양호 | 양호 | 무 | 불검출 | 합격
2월 |  | 가공4 | 2026-02-13 | 송지숙 | 2 | 21 | 20 | 14.5 | 27 | 260212D010 | R/T |  | 일반 |  | 3겹 퓨어앤데코 27m (다이소) | 3 | 6 | 적 합 | 99 | 113 | 117 |  |  | 27.1 | 14.18 | 2608 | 920 | [6 empty] | 20 | 1.3 | 양호 | 합격 | 무 | 양호 | 양호 | 무 | 불검출 | 합격
2월 |  | 가공6 | 2026-02-13 | 권혜림 | 1 | 24 | 0 | 14.5 | 30 | 260211D013 | R/T |  | 일반 |  | 3겹 순수 프리미엄 더 퍼스트 30m (코튼함유) | 3 | 30 | 적 합 | 107 | 113 | 126 | 122 | 3.174603 | 30.1 | 14.14 | 3065 | 1140 | 0.418 | 0.395 | 0.381 | 0.405 | 0.396 | 0.399 |  |  | 양호 | 합격 | 무 | 양호 | 양호 | 무 | 불검출 | 합격
2월 |  | 가공3 | 2026-02-13 | 권혜림 | 1 | 24 | 20 | 14.5 | 33 | 260213C013 | R/T |  | 일반 |  | 3겹 순수 프리미엄 33m (3-띠지) | 3 | 30 | 적 합 | 98 | 113 | 127 | 123 | 3.149606 | 33.2 | 14.38 | 2989 | 1160 | 0.416 | 0.383 | 0.427 | 0.426 | 0.378 | 0.406 |  |  | 양호 | 합격 | 무 | 양호 | 양호 | 무 | 불검출 | 합격
2월 |  | 가공6 | 2026-02-13 | 권혜림 | 1 | 4 | 10 | 14.5 | 30 | 260124D003 | R/T |  | 일반 |  | 3겹 순수 프리미엄 더 퍼스트 30m (코튼함유) | 3 | 30 | 적 합 | 107 | 113 | 126 |  |  | 330.1 | 14.19 | 3219 | 1360 | [6 empty] | 80 | 0.4 | 양호 | 합격 | 무 | 양호 | 양호 | 무 | 불검출 | 합격
2월 |  | 가공3 | 2026-02-13 | 권혜림 | 1 | 4 | 30 | 14.5 | 33 | 260213C012 | R/T |  | 일반 |  | 3겹 순수 프리미엄 33m (3-띠지) | 3 | 30 | 적 합 | 98 | 113 | 127 |  |  | 33.3 | 14.37 | 2885 | 1000 | [6 empty] | 40 | 1 | 양호 | 합격 | 무 | 양호 | 양호 | 무 | 불검출 | 합격
2월 |  | 가공6 | 2026-02-14 | 문종실 | 3 | 8 | 10 | 14.5 | 30 | 260213D007 | R/T |  | 일반 |  | 3겹 순수 프리미엄 더 퍼스트 30m (코튼함유) | 3 | 30 | 적 합 | 107 | 114 | 126 | 122 | 3.174603 | 30.1 | 14.06 | 3522 | 850 | 0.408 | 0.392 | 0.405 | 0.391 | 0.405 | 0.4002 |  |  | 양호 | 합격 | 무 | 양호 | 양호 | 무 | 불검출 | 합격
2월 |  | 가공3 | 2026-02-14 | 문종실 | 3 |  |  |  |  | 운휴(2/14~2/18)
2월 |  | 가공6 | 2026-02-14 | 문종실 | 3 | 11 | 20 | 14.5 | 30 | 260213D008 | R/T |  | 일반 |  | 3겹 순수 프리미엄 더 퍼스트 30m (코튼함유) | 3 | 30 | 적 합 | 107 | 113 | 126 |  |  | 30.1 | 13.91 | 2283 | 680 | [8 empty] | 양호 | 합격 | 무 | 양호 | 양호 | 무 | 불검출 | 합격
2월 |  | 가공6 | 2026-02-14 | 송지숙 | 2 | 16 | 40 | 14.5 | 30 | 260214D007 | R/T |  | 일반 |  | 3겹 순수 프리미엄 더 퍼스트 30m (코튼함유) | 3 | 30 | 적 합 | 107 | 114 | 126 | 122 | 3.174603 | 30.2 | 14.23 | 3419 | 1420 | 0.424 | 0.452 | 0.432 | 0.423 | 0.4 | 0.4262 |  |  | 양호 | 합격 | 무 | 양호 | 양호 | 무 | 불검출 | 합격
2월 |  | 가공6 | 2026-02-14 | 송지숙 | 2 | 20 | 0 | 14.5 | 30 | 260214D012 | R/T |  | 일반 |  | 3겹 순수 프리미엄 더 퍼스트 30m (코튼함유) | 3 | 30 | 적 합 | 106 | 114 | 126 |  |  | 30.2 | 14.36 | 2548 | 1160 | [6 empty] | 105 | 0.4 | 양호 | 합격 | 무 | 양호 | 양호 | 무 | 불검출 | 합격
2월 |  | 가공6 | 2026-02-14 | 권혜림 | 1 | 24 | 0 | 14.5 | 25 | 260214D013 | R/T |  | 일반 |  | 3겹 순수 프리미엄 25m (P) | 3 | 30 | 적 합 | 107 | 113 | 117 | 113 | 3.418803 | 25.4 | 13.94 | 2152 | 1210 | 0.418 | 0.419 | 0.429 | 0.422 | 0.441 | 0.4258 |  |  | 양호 | 합격 | 무 | 양호 | 양호 | 무 | 불검출 | 합격
2월 |  | 가공6 | 2026-02-14 | 권혜림 | 1 | 4 | 30 | 14.5 | 25 | 260214D022 | R/T |  | 일반 |  | 3겹 순수 프리미엄 25m (P) | 3 | 30 | 적 합 | 107 | 113 | 117 |  |  | 25.4 | 14.06 | 3338 | 920 | [6 empty] | 50 | 0.4 | 양호 | 합격 | 무 | 양호 | 양호 | 무 | 불검출 | 합격
2월 |  | 가공6 | 2026-02-15 | 문종실 | 3 | 7 | 50 | 14.5 | 25 | 260214D002 | R/T |  | 일반 |  | 3겹 순수 프리미엄 25m (P) | 3 | 30 | 적 합 | 107 | 114 | 118 | 114 | 3.389831 | 25.3 | 14.05 | 2760 | 920 | 0.428 | 0.421 | 0.434 | 0.415 | 0.416 | 0.4228 |  |  | 양호 | 합격 | 무 | 양호 | 양호 | 무 | 불검출 | 합격
2월 |  | 가공6 | 2026-02-15 | 문종실 | 3 | 13 | 20 | 14.5 | 30 | 260215D001 | R/T |  | 일반 |  | 3겹 순수 프리미엄 30m (P) | 3 | 30 | 적 합 | 107 | 114 | 126 |  |  | 30.2 | 13.92 | 2674 | 880 | [8 empty] | 양호 | 합격 | 무 | 양호 | 양호 | 무 | 불검출 | 합격
2월 |  | 가공6 | 2026-02-15 | 송지숙 | 2 | 16 | 0 | 14.5 | 30 | 260215D008 | R/T |  | 일반 |  | 3겹 순수 프리미엄 30m (P) | 3 | 30 | 적 합 | 106 | 114 | 125 | 122 | 2.4 | 30.2 | 14.28 | 4003 | 1410 | 0.414 | 0.422 | 0.442 | 0.438 | 0.418 | 0.4268 |  |  | 양호 | 합격 | 무 | 양호 | 양호 | 무 | 불검출 | 합격
2월 |  | 가공6 | 2026-02-15 | 송지숙 | 2 | 20 | 20 | 14.5 | 30 | 260215D014 | R/T |  | 일반 |  | 3겹 순수 프리미엄 30m (P) | 3 | 30 | 적 합 | 106 | 114 | 126 |  |  | 30.3 | 14.14 | 3253 | 1070 | [6 empty] | 60 | 0.4 | 양호 | 합격 | 무 | 양호 | 양호 | 무 | 불검출 | 합격
2월 |  | 가공6 | 2026-02-15 | 박용주 | 4 | 24 | 0 | 14.5 | 30 | 260215D017 | R/T |  | 일반 |  | 3겹 순수 프리미엄 30m (P) | 3 | 30 | 적 합 | 106 | 114 | 126 | 122 | 3.174603 | 30.2 | 14.63 | 4378 | 1350 | 0.445 | 0.452 | 0.418 | 0.441 | 0.432 | 0.4376 |  |  | 양호 | 합격 | 무 | 양호 | 양호 | 무 | 불검출 | 합격
2월 |  | 가공6 | 2026-02-15 | 박용주 | 4 | 4 | 10 | 14.5 | 30 | 260215D024 | R/T |  | 일반 |  | 3겹 순수 프리미엄 30m (P) | 3 | 30 | 적 합 | 106 | 114 | 126 |  |  | 30.2 | 14.62 | 3460 | 1200 | [6 empty] | 60 | 0.5 | 양호 | 합격 | 무 | 양호 | 양호 | 무 | 불검출 | 합격
2월 |  | 가공6 | 2026-02-16 | 문종실 | 3 | 7 | 50 | 14.5 | 30 | 260215D029 | R/T |  | 일반 |  | 3겹 순수 프리미엄 30m (P) | 3 | 30 | 적 합 | 107 | 113 | 125 | 122 | 2.4 | 30.1 | 14.19 | 2269 | 840 | 0.387 | 0.401 | 0.404 | 0.401 | 0.386 | 0.3958 |  |  | 양호 | 합격 | 무 | 양호 | 양호 | 무 | 불검출 | 합격
2월 |  | 가공6 | 2026-02-16 | 문종실 | 3 | 11 | 50 | 14.5 | 30 | 260215D023 | R/T |  | 일반 |  | 3겹 순수 프리미엄 30m (P) | 3 | 30 | 적 합 | 107 | 113 | 125 |  |  | 30.2 | 13.98 | 3065 | 830 | [8 empty] | 양호 | 합격 | 무 | 양호 | 양호 | 무 | 불검출 | 합격
2월 |  | 가공6 | 2026-02-16 | 송지숙 | 2 | 16 | 10 | 14.5 | 30 | 260216D005 | R/T |  | 일반 |  | 3겹 순수 프리미엄 30m (P) | 3 | 30 | 적 합 | 107 | 114 | 125 | 123 | 1.6 | 30.2 | 14.22 | 2224 | 1110 | 0.402 | 0.403 | 0.424 | 0.417 | 0.419 | 0.413 |  |  | 양호 | 합격 | 무 | 양호 | 양호 | 무 | 불검출 | 합격
2월 |  | 가공6 | 2026-02-16 | 송지숙 | 2 | 20 | 10 | 14.5 | 30 | 260216D011 | R/T |  | 일반 |  | 3겹 순수 프리미엄 더 퍼스트 30m (코튼함유) | 3 | 30 | 적 합 | 106 | 114 | 126 |  |  | 30.2 | 14.23 | 2534 | 1270 | [6 empty] | 80 | 0.5 | 양호 | 합격 | 무 | 양호 | 양호 | 무 | 불검출 | 합격
2월 |  | 가공6 | 2026-02-16 | 박용주 | 4 | 23 | 50 | 14.5 | 30 | 260216D017 | R/T |  | 일반 |  | 3겹 순수 프리미엄 더 퍼스트 30m (코튼함유) | 3 | 30 | 적 합 | 106 | 114 | 126 | 122 | 3.174603 | 30.1 | 14.18 | 3200 | 1060 | 0.414 | 0.407 | 0.407 | 0.411 | 0.405 | 0.4088 |  |  | 양호 | 합격 | 무 | 양호 | 양호 | 무 | 불검출 | 합격
2월 |  | 가공6 | 2026-02-16 | 박용주 | 4 | 3 | 50 | 14.5 | 30 | 260216D025 | R/T |  | 일반 |  | 3겹 순수 프리미엄 더 퍼스트 30m (코튼함유) | 3 | 30 | 적 합 | 106 | 113 | 125 |  |  | 30.1 | 14.06 | 2683 | 1270 | [6 empty] | 75 | 0.5 | 양호 | 합격 | 무 | 양호 | 양호 | 무 | 불검출 | 합격
2월 |  | 가공6 | 2026-02-17 | 권혜림 | 3 | 8 | 20 | 14.5 | 30 | 260216D028 | R/T |  | 일반 |  | 3겹 순수 프리미엄 더 퍼스트 30m (코튼함유) | 3 | 30 | 적 합 | 107 | 113 | 125 | 121 | 3.2 | 30.1 | 13.98 | 3625 | 1140 | 0.417 | 0.406 | 0.414 | 0.405 | 0.379 | 0.4042 |  |  | 양호 | 합격 | 무 | 양호 | 양호 | 무 | 불검출 | 합격
2월 |  | 가공6 | 2026-02-17 | 권혜림 | 3 | 13 | 0 | 14.5 | 30 | 260217D004 | R/T |  | 일반 |  | 3겹 순수 프리미엄 더 퍼스트 30m (코튼함유) | 3 | 30 | 적 합 | 106 | 113 | 125 |  |  | 30.2 | 14.26 | 3003 | 1100 | [8 empty] | 양호 | 합격 | 무 | 양호 | 양호 | 무 | 불검출 | 합격
2월 |  | 가공6 | 2026-02-17 | 문종실 | 1 | 16 | 0 | 14.5 | 30 | 260217D008 | R/T |  | 일반 |  | 3겹 순수 프리미엄 명가 30m | 3 | 30 | 적 합 | 106 | 113 | 125 | 122 | 2.4 | 30.2 | 14.01 | 3267 | 1020 | 0.405 | 0.409 | 0.397 | 0.378 | 0.411 | 0.4 |  |  | 양호 | 합격 | 무 | 양호 | 양호 | 무 | 불검출 | 합격
2월 |  | 가공6 | 2026-02-17 | 문종실 | 1 | 19 | 30 | 14.5 | 30 | 260217D012 | R/T |  | 일반 |  | 3겹 순수 프리미엄 명가 30m | 3 | 30 | 적 합 | 106 | 114 | 126 |  |  | 30.2 | 14.44 | 3074 | 670 | [6 empty] | 70 | 0.5 | 양호 | 합격 | 무 | 양호 | 양호 | 무 | 불검출 | 합격
2월 |  | 가공6 | 2026-02-17 | 박용주 | 4 | 24 | 20 | 14.5 | 30 | 260217D017 | R/T |  | 일반 |  | 3겹 순수 프리미엄 명가 30m | 3 | 30 | 적 합 | 106 | 114 | 126 | 122 | 3.174603 | 30.2 | 14.44 | 3679 | 1250 | 0.413 | 0.422 | 0.402 | 0.422 | 0.423 | 0.4164 |  |  | 양호 | 합격 | 무 | 양호 | 양호 | 무 | 불검출 | 합격
2월 |  | 가공6 | 2026-02-17 | 박용주 | 4 | 3 | 40 | 14.5 | 30 | 260217D021 | R/T |  | 일반 |  | 3겹 순수 프리미엄 명가 30m | 3 | 30 | 적 합 | 106 | 114 | 125 |  |  | 30.2 | 14.43 | 2633 | 1300 | [6 empty] | 65 | 0.4 | 양호 | 합격 | 무 | 양호 | 양호 | 무 | 불검출 | 합격
2월 |  | 가공6 | 2026-02-18 | 문종실 | 3 | 7 | 50 | 14.5 | 30 | 260217D029 | R/T |  | 일반 |  | 3겹 순수 프리미엄 명가 30m | 3 | 30 | 적 합 | 106 | 113 | 125 | 122 | 2.4 | 30.2 | 14.12 | 3264 | 980 | 0.421 | 0.404 | 0.441 | 0.397 | 0.435 | 0.4196 |  |  | 양호 | 합격 | 무 | 양호 | 양호 | 무 | 불검출 | 합격
2월 |  | 가공6 | 2026-02-18 | 문종실 | 3 | 10 | 20 | 14.5 | 28 | 품목교체 | R/T |  | 일반 |  | 3겹 벚꽃 프리미엄 28m | 3 | 30 | 적 합 | 98 | 114 | 123 |  |  | 28.1 | 13.94 | 2664 | 760 | [8 empty] | 양호 | 합격 | 무 | 양호 | 양호 | 벚꽃향 | 불검출 | 합격
2월 |  | 가공6 | 2026-02-18 | 문종실 | 3 | 11 | 30 | 14.5 | 28 | 260218D002 | R/T |  | 일반 |  | 3겹 벚꽃 프리미엄 28m | 3 | 30 | 적 합 | 99 | 114 | 123 |  |  | 28.2 | 14.11 | 3086 | 750 | [8 empty] | 양호 | 합격 | 무 | 양호 | 양호 | 벚꽃향 | 불검출 | 합격
2월 |  | 가공6 | 2026-02-18 | 권혜림 | 1 | 16 | 10 | 14.5 | 28 | 260217D031 | R/T |  | 일반 |  | 3겹 벚꽃 프리미엄 28m | 3 | 30 | 적 합 | 98 | 113 | 123 | 120 | 2.439024 | 28.2 | 14.17 | 2677 | 740 | 0.425 | 0.434 | 0.428 | 0.439 | 0.422 | 0.4296 |  |  | 양호 | 합격 | 무 | 양호 | 양호 | 벚꽃향 | 불검출 | 합격
2월 |  | 가공6 | 2026-02-18 | 권혜림 | 1 | 20 | 20 | 14.5 | 28 | 260218D014 | R/T |  | 일반 |  | 3겹 벚꽃 프리미엄 28m | 3 | 30 | 적 합 | 98 | 113 | 123 |  |  | 28.2 | 14.15 | 3667 | 1240 | [6 empty] | 60 | 0.4 | 양호 | 합격 | 무 | 양호 | 양호 | 벚꽃향 | 불검출 | 합격
2월 |  | 가공6 | 2026-02-18 | 박용주 | 4 | 23 | 40 | 14.5 | 28 | 260218D018 | R/T |  | 일반 |  | 3겹 벚꽃 프리미엄 28m | 3 | 30 | 적 합 | 98 | 114 | 123 | 119 | 3.252033 | 28.2 | 14.1 | 3637 | 1260 | 0.418 | 0.406 | 0.42 | 0.404 | 0.406 | 0.4108 |  |  | 양호 | 합격 | 무 | 양호 | 양호 | 벚꽃향 | 불검출 | 합격
2월 |  | 가공6 | 2026-02-18 | 박용주 | 4 | 1 | 20 | 14.5 | 30 | 품목교체 | R/T |  | 일반 |  | 3겹 순수 프리미엄 30m (P) | 3 | 30 | 적 합 | 106 | 114 | 126 |  |  | 30.2 | 14.21 | 2601 | 1200 | [8 empty] | 양호 | 합격 | 무 | 양호 | 양호 | 무 | 불검출 | 합격
2월 |  | 가공6 | 2026-02-18 | 박용주 | 4 | 4 | 0 | 14.5 | 30 | 260218D021 | R/T |  | 일반 |  | 3겹 순수 프리미엄 30m (P) | 3 | 30 | 적 합 | 106 | 114 | 126 |  |  | 30.2 | 14.23 | 2639 | 1330 | [6 empty] | 45 | 0.5 | 양호 | 합격 | 무 | 양호 | 양호 | 무 | 불검출 | 합격
2월 |  | 가공6 | 2026-02-19 | 송지숙 | 2 | 8 | 20 | 14.5 | 30 | 260218D030 | R/T |  | 일반 |  | 3겹 순수 프리미엄 30m (P) | 3 | 30 | 적 합 | 106 | 114 | 125 | 122 | 2.4 | 30.4 | 14.25 | 3146 | 1130 | 0.422 | 0.408 | 0.433 | 0.434 | 0.407 | 0.4208 |  |  | 양호 | 합격 | 무 | 양호 | 양호 | 무 | 불검출 | 합격
2월 |  | 가공3 | 2026-02-19 | 송지숙 | 2 | 10 | 0 | 14.5 | 33 | 260213C006 | R/T |  | 일반 |  | 3겹 순수 프리미엄 33m (3-띠지) | 3 | 30 | 적 합 | 99 | 114 | 127 | 123 | 3.149606 | 33.5 | 14.79 | 4104 | 920 | 0.499 | 0.455 | 0.478 | 0.527 | 0.447 | 0.4812 |  |  | 양호 | 합격 | 무 | 양호 | 양호 | 무 | 불검출 | 합격
2월 |  | 가공4 | 2026-02-14 | 문종실 | 3 |  |  |  |  | 운휴(2/14~2/18)
2월 |  | 가공4 | 2026-02-19 | 송지숙 | 2 | 9 | 20 | 14.5 | 27 | 260212D007 | R/T |  | 일반 |  | 3겹 퓨어앤데코 27m (다이소) | 3 | 6 | 적 합 | 98 | 113 | 116 | 113 | 2.586207 | 27 | 14.06 | 2848 | 840 | 0.364 | 0.363 | 0.399 | 0.399 | 0.367 | 0.3784 |  |  | 양호 | 합격 | 무 | 양호 | 양호 | 무 | 불검출 | 합격
2월 |  | 가공3 | 2026-02-19 | 송지숙 | 2 | 12 | 40 | 14.5 | 33 | 260217C011 | R/T |  | 일반 |  | 3겹 순수 프리미엄 33m (3-띠지) | 3 | 30 | 적 합 | 98 | 113 | 127 |  |  | 33.3 | 14.31 | 2965 | 1280 | [8 empty] | 양호 | 합격 | 무 | 양호 | 양호 | 무 | 불검출 | 합격
2월 |  | 가공6 | 2026-02-19 | 송지숙 | 2 | 12 | 20 | 14.5 | 30 | 260218D028 | R/T |  | 일반 |  | 3겹 순수 프리미엄 30m (P) | 3 | 30 | 적 합 | 107 | 114 | 125 |  |  | 30.2 | 14.15 | 3892 | 1060 | [8 empty] | 양호 | 합격 | 무 | 양호 | 양호 | 무 | 불검출 | 합격
2월 |  | 가공4 | 2026-02-19 | 송지숙 | 2 | 13 | 20 | 14.5 | 27 | 260212D008 | R/T |  | 일반 |  | 3겹 퓨어앤데코 27m (다이소) | 3 | 6 | 적 합 | 98 | 113 | 117 |  |  | 27 | 14.54 | 2892 | 950 | [8 empty] | 양호 | 합격 | 무 | 양호 | 양호 | 무 | 불검출 | 합격
2월 |  | 가공6 | 2026-02-19 | 권혜림 | 1 | 15 | 30 | 14.5 | 30 | 260215D009 | R/T |  | 일반 |  | 3겹 순수 프리미엄 더 퍼스트 30m (코튼함유) | 3 | 30 | 적 합 | 107 | 113 | 125 | 122 | 2.4 | 30.2 | 14.48 | 2748 | 1010 | 0.441 | 0.443 | 0.433 | 0.446 | 0.421 | 0.4368 |  |  | 양호 | 합격 | 무 | 양호 | 양호 | 무 | 불검출 | 합격
2월 |  | 가공3 | 2026-02-19 | 권혜림 | 1 | 15 | 50 | 14.5 | 33 | 260217C012 | R/T |  | 일반 |  | 3겹 순수 프리미엄 33m (3-띠지) | 3 | 30 | 적 합 | 98 | 113 | 127 | 124 | 2.362205 | 33.4 | 14.19 | 2952 | 920 | 0.427 | 0.408 | 0.402 | 0.411 | 0.428 | 0.4152 |  |  | 양호 | 합격 | 무 | 양호 | 양호 | 무 | 불검출 | 합격
2월 |  | 가공4 | 2026-02-19 | 권혜림 | 1 | 16 | 40 | 14.5 | 27 | 260213C023 | R/T |  | 일반 |  | 3겹 퓨어앤데코 27m (다이소) | 3 | 6 | 적 합 | 98 | 113 | 117 | 114 | 2.564103 | 27.1 | 14.27 | 3220 | 1250 | 0.531 | 0.537 | 0.535 | 0.502 | 0.509 | 0.5228 |  |  | 양호 | 합격 | 무 | 양호 | 양호 | 무 | 불검출 | 합격
2월 |  | 가공6 | 2026-02-19 | 권혜림 | 1 | 19 | 50 | 14.5 | 30 | 260215D031 | R/T |  | 일반 |  | 3겹 순수 프리미엄 더 퍼스트 30m (코튼함유) | 3 | 30 | 적 합 | 107 | 113 | 125 |  |  | 30.2 | 13.86 | 2754 | 1020 | [6 empty] | 60 | 0.3 | 양호 | 합격 | 무 | 양호 | 양호 | 무 | 불검출 | 합격
2월 |  | 가공3 | 2026-02-19 | 권혜림 | 1 | 20 | 10 | 14.5 | 33 | 260217C006 | R/T |  | 일반 |  | 3겹 순수 프리미엄 33m (3-띠지) | 3 | 30 | 적 합 | 98 | 113 | 127 |  |  | 33.4 | 14.24 | 2937 | 1130 | [6 empty] | 40 | 0.8 | 양호 | 합격 | 무 | 양호 | 양호 | 무 | 불검출 | 합격
2월 |  | 가공4 | 2026-02-19 | 권혜림 | 1 | 21 | 20 | 14.5 | 27 | 260213C024 | R/T |  | 일반 |  | 3겹 퓨어앤데코 27m (다이소) | 3 | 6 | 적 합 | 98 | 114 | 117 |  |  | 27.1 | 13.8 | 3837 | 1140 | [6 empty] | 30 | 1.8 | 양호 | 합격 | 무 | 양호 | 양호 | 무 | 불검출 | 합격
2월 |  | 가공6 | 2026-02-19 | 박용주 | 4 | 23 | 30 | 14.5 | 30 | 260219D007 | R/T |  | 일반 |  | 3겹 순수 프리미엄 더 퍼스트 30m (코튼함유) | 3 | 30 | 적 합 | 106 | 113 | 125 | 121 | 3.2 | 30.1 | 14.1 | 3168 | 1350 | 0.386 | 0.425 | 0.423 | 0.395 | 0.411 | 0.408 |  |  | 양호 | 합격 | 무 | 양호 | 양호 | 무 | 불검출 | 합격
2월 |  | 가공3 | 2026-02-19 | 박용주 | 4 | 24 | 30 | 14.5 | 33 | 260216C023 | R/T |  | 일반 |  | 3겹 순수 프리미엄 33m (3-띠지) | 3 | 30 | 적 합 | 97 | 114 | 128 | 122 | 4.6875 | 33.3 | 14.17 | 3217 | 1220 | 0.386 | 0.378 | 0.419 | 0.387 | 0.403 | 0.3946 |  |  | 양호 | 합격 | 무 | 양호 | 양호 | 무 | 불검출 | 합격
2월 |  | 가공6 | 2026-02-19 | 박용주 | 4 | 3 | 50 | 14.5 | 30 | 260219D018 | R/T |  | 일반 |  | 3겹 순수 프리미엄 더 퍼스트 30m (코튼함유) | 3 | 30 | 적 합 | 106 | 114 | 126 |  |  | 30.2 | 14.25 | 2380 | 770 | [6 empty] | 50 | 0.4 | 양호 | 합격 | 무 | 양호 | 양호 | 무 | 불검출 | 합격
2월 |  | 가공3 | 2026-02-19 | 박용주 | 4 | 4 | 40 | 14.5 | 33 | 260217C003 | R/T |  | 일반 |  | 3겹 순수 프리미엄 33m (3-띠지) | 3 | 30 | 적 합 | 98 | 114 | 128 |  |  | 33.3 | 14.26 | 2784 | 1260 | [6 empty] | 40 | 0.9 | 양호 | 합격 | 무 | 양호 | 양호 | 무 | 불검출 | 합격
2월 |  | 가공3 | 2026-02-20 | 송지숙 | 2 | 8 | 0 | 14.5 | 33 | 260216C028 | R/T |  | 일반 |  | 3겹 순수 프리미엄 33m (3-띠지) | 3 | 30 | 적 합 | 98 | 113 | 127 | 124 | 2.362205 | 33.4 | 14.46 | 3184 | 1110 | 0.373 | 0.417 | 0.406 | 0.374 | 0.392 | 0.3924 |  |  | 양호 | 합격 | 무 | 양호 | 양호 | 무 | 불검출 | 합격
2월 |  | 가공6 | 2026-02-20 | 송지숙 | 2 | 8 | 20 | 14.5 | 30 | 260219D022 | R/T |  | 일반 |  | 3겹 순수 프리미엄 더 퍼스트 30m (코튼함유) | 3 | 30 | 적 합 | 107 | 113 | 125 | 122 | 2.4 | 30.2 | 14.11 | 2826 | 1250 | 0.412 | 0.39 | 0.413 | 0.399 | 0.391 | 0.401 |  |  | 양호 | 합격 | 무 | 양호 | 양호 | 무 | 불검출 | 합격
2월 |  | 가공4 | 2026-02-20 | 송지숙 | 2 | 9 | 50 | 14.5 | 27 | 260213C021 | R/T |  | 일반 |  | 3겹 퓨어앤데코 27m (다이소) | 3 | 6 | 적 합 | 98 | 114 | 117 | 114 | 2.564103 | 27.2 | 14.27 | 3268 | 1220 | 0.53 | 0.505 | 0.497 | 0.494 | 0.498 | 0.5048 |  |  | 양호 | 합격 | 무 | 양호 | 양호 | 무 | 불검출 | 합격
2월 |  | 가공3 | 2026-02-20 | 송지숙 | 2 | 12 | 30 | 14.5 | 33 | 260216C025 | R/T |  | 일반 |  | 3겹 순수 프리미엄 33m (3-띠지) | 3 | 30 | 적 합 | 98 | 123 | 127 |  |  | 33.2 | 14.29 | 2389 | 930 | [8 empty] | 양호 | 합격 | 무 | 양호 | 양호 | 무 | 불검출 | 합격
2월 |  | 가공6 | 2026-02-20 | 송지숙 | 2 | 13 | 0 | 14.5 | 30 | 260220D004 | R/T |  | 일반 |  | 3겹 순수 프리미엄 더 퍼스트 30m (코튼함유) | 3 | 30 | 적 합 | 106 | 114 | 125 |  |  | 30.2 | 14.29 | 2656 | 1240 | [8 empty] | 양호 | 합격 | 무 | 양호 | 양호 | 무 | 불검출 | 합격
2월 |  | 가공4 | 2026-02-20 | 송지숙 | 2 | 13 | 30 | 14.5 | 27 | 260213C020 | R/T |  | 일반 |  | 3겹 퓨어앤데코 27m (다이소) | 3 | 6 | 적 합 | 98 | 114 | 117 |  |  | 27.2 | 14.3 | 2938 | 1210 | [8 empty] | 양호 | 합격 | 무 | 양호 | 양호 | 무 | 불검출 | 합격
2월 |  | 가공6 | 2026-02-20 | 권혜림 | 1 | 15 | 30 | 14.5 | 30 | 260220D005 | R/T |  | 일반 |  | 3겹 순수 프리미엄 더 퍼스트 30m (코튼함유) | 3 | 30 | 적 합 | 107 | 113 | 125 | 122 | 2.4 | 30.1 | 14.05 | 1751 | 810 | 0.469 | 0.449 | 0.443 | 0.429 | 0.423 | 0.4426 |  |  | 양호 | 합격 | 무 | 양호 | 양호 | 무 | 불검출 | 합격
2월 |  | 가공3 | 2026-02-20 | 권혜림 | 1 | 15 | 50 | 14.5 | 33 | 260216C016 | R/T |  | 일반 |  | 3겹 순수 프리미엄 33m (3-띠지) | 3 | 30 | 적 합 | 98 | 113 | 127 | 123 | 3.149606 | 33.2 | 13.99 | 3329 | 1150 | 0.406 | 0.412 | 0.419 | 0.402 | 0.388 | 0.4054 |  |  | 양호 | 합격 | 무 | 양호 | 양호 | 무 | 불검출 | 합격
2월 |  | 가공4 | 2026-02-20 | 권혜림 | 1 | 16 | 40 | 14.5 | 27 | 260213C018 | R/T |  | 일반 |  | 3겹 퓨어앤데코 27m (다이소) | 3 | 6 | 적 합 | 97 | 113 | 117 | 113 | 3.418803 | 27.1 | 13.76 | 3223 | 940 | 0.537 | 0.511 | 0.525 | 0.547 | 0.482 | 0.5204 |  |  | 양호 | 합격 | 무 | 양호 | 양호 | 무 | 불검출 | 합격
2월 |  | 가공6 | 2026-02-20 | 권혜림 | 1 | 19 | 50 | 14.5 | 27 | 260220D013 | R/T |  | 일반 |  | 3겹 순수 프리미엄 27m (P) | 3 | 30 | 적 합 | 107 | 114 | 120 |  |  | 27.3 | 14.39 | 2853 | 970 | [6 empty] | 60 | 0.4 | 양호 | 합격 | 무 | 양호 | 양호 | 무 | 불검출 | 합격
2월 |  | 가공3 | 2026-02-20 | 권혜림 | 1 | 20 | 30 | 14.5 | 30 | 260212C008 | R/T |  | 일반 |  | 3겹 순수 프리미엄 30m (3-P) | 3 | 30 | 적 합 | 106 | 113 | 125 |  |  | 30.3 | 14.38 | 2473 | 1040 | [6 empty] | 30.09 | 0.9 | 양호 | 합격 | 무 | 양호 | 양호 | 무 | 불검출 | 합격
2월 |  | 가공4 | 2026-02-20 | 권혜림 | 1 | 21 | 20 | 14.5 | 27 | 260213C026 | R/T |  | 일반 |  | 3겹 퓨어앤데코 27m (다이소) | 3 | 6 | 적 합 | 98 | 114 | 117 |  |  | 27.1 | 13.8 | 2855 | 1120 | [6 empty] | 40 | 1.8 | 양호 | 합격 | 무 | 양호 | 양호 | 무 | 불검출 | 합격
2월 |  | 가공6 | 2026-02-20 | 문종실 | 3 | 23 | 50 | 14.5 | 27 | 260220D017 | R/T |  | 일반 |  | 3겹 순수 프리미엄 27m (P) | 3 | 30 | 적 합 | 107 | 114 | 121 | 117 | 3.305785 | 27.2 | 14.05 | 2506 | 560 | 0.414 | 0.438 | 0.411 | 0.437 | 0.413 | 0.4226 |  |  | 양호 | 합격 | 무 | 양호 | 양호 | 무 | 불검출 | 합격
2월 |  | 가공3 | 2026-02-20 | 문종실 | 3 | 24 | 20 | 14.5 | 30 | 260220D016 | R/T |  | 일반 |  | 3겹 순수 프리미엄 30m (3-P) | 3 | 30 | 적 합 | 107 | 114 | 125 | 121 | 3.2 | 30.3 | 14.25 | 2847 | 800 | 0.395 | 0.402 | 0.399 | 0.398 | 0.385 | 0.3958 |  |  | 양호 | 합격 | 무 | 양호 | 양호 | 무 | 불검출 | 합격
2월 |  | 가공6 | 2026-02-20 | 문종실 | 3 | 3 | 50 | 14.5 | 27 | 260220D022 | R/T |  | 일반 |  | 3겹 순수 프리미엄 27m (P) | 3 | 30 | 적 합 | 107 | 114 | 121 |  |  | 27.2 | 14.01 | 2544 | 630 | [6 empty] | 60 | 0.4 | 양호 | 합격 | 무 | 양호 | 양호 | 무 | 불검출 | 합격
2월 |  | 가공3 | 2026-02-20 | 문종실 | 3 | 4 | 10 | 14.5 | 30 | 260220D024 | R/T |  | 일반 |  | 3겹 순수 프리미엄 30m (3-P) | 3 | 30 | 적 합 | 107 | 114 | 125 |  |  | 30.3 | 14.31 | 1953 | 740 | [6 empty] | 70 | 0.7 | 양호 | 합격 | 무 | 양호 | 양호 | 무 | 불검출 | 합격
2월 |  | 가공3 | 2026-02-21 | 송지숙 | 2 | 8 | 10 | 14.5 | 30 | 260220D030 | R/T |  | 일반 |  | 3겹 순수 프리미엄 30m (3-P) | 3 | 30 | 적 합 | 107 | 114 | 125 | 121 | 3.2 | 30.4 | 14.35 | 3203 | 1160 | 0.426 | 0.403 | 0.433 | 0.426 | 0.398 | 0.4172 |  |  | 양호 | 합격 | 무 | 양호 | 양호 | 무 | 불검출 | 합격
2월 |  | 가공6 | 2026-02-21 | 송지숙 | 2 | 8 | 30 | 14.5 | 30 | 260210D033 | R/T |  | 일반 |  | 3겹 순수 프리미엄 (더 클래스) 30m | 3 | 30 | 적 합 | 98 | 114 | 126 | 122 | 3.174603 | 30.3 | 14.34 | 3094 | 1210 | 0.405 | 0.39 | 0.4 | 0.405 | 0.396 | 0.3992 |  |  | 양호 | 합격 | 무 | 양호 | 양호 | 무 | 불검출 | 합격
2월 |  | 가공3 | 2026-02-21 | 송지숙 | 2 | 12 | 30 | 14.5 | 30 | 260220D034 | R/T |  | 일반 |  | 3겹 순수 프리미엄 30m (3-P) | 3 | 30 | 적 합 | 106 | 114 | 125 |  |  | 30.3 | 14.33 | 2787 | 1100 | [8 empty] | 양호 | 합격 | 무 | 양호 | 양호 | 무 | 불검출 | 합격
2월 |  | 가공6 | 2026-02-21 | 송지숙 | 2 | 13 | 0 | 14.5 | 30 | 260221D004 | R/T |  | 일반 |  | 3겹 순수 프리미엄 (더 클래스) 30m | 3 | 30 | 적 합 | 99 | 114 | 126 |  |  | 30.3 | 13.9 | 3762 | 1140 | [8 empty] | 양호 | 합격 | 무 | 양호 | 양호 | 무 | 불검출 | 합격
2월 |  | 가공3 | 2026-02-21 | 송지숙 | 1 | 16 | 10 | 14.5 | 30 | 260220D028 | R/T |  | 일반 |  | 3겹 순수 프리미엄 30m (3-P) | 3 | 30 | 적 합 | 106 | 114 | 125 | 121 | 3.2 | 30.4 | 14.14 | 3115 | 1320 | 0.401 | 0.405 | 0.433 | 0.427 | 0.41 | 0.4152 |  |  | 양호 | 합격 | 무 | 양호 | 양호 | 무 | 불검출 | 합격
2월 |  | 가공6 | 2026-02-21 | 송지숙 | 1 | 17 | 20 | 14.5 | 30 | 260221D011 | R/T |  | 일반 |  | 3겹 순수 프리미엄 더 퍼스트 30m (코튼함유) | 3 | 30 | 적 합 | 106 | 114 | 126 | 122 | 3.174603 | 30.3 | 13.97 | 2864 | 980 | 0.409 | 0.407 | 0.422 | 0.389 | 0.422 | 0.4098 |  |  | 양호 | 합격 | 무 | 양호 | 양호 | 무 | 불검출 | 합격
2월 |  | 가공3 | 2026-02-21 | 문종실 | 1 | 20 | 0 | 20 | 210 | 260220C022 | K/T |  |  |  | 데일리 K/T 이지클린 210매 | 2 | 12 | 적 합 | 161 | 113 | 132 |  |  | 210 | 20.38 | 5570 | 830 | [8 empty] | 양호 | 합격 | 무 | 양호 | 양호 | 무 | 불검출 | 합격
2월 |  | 가공6 | 2026-02-21 | 문종실 | 1 | 20 | 40 | 14.5 | 30 | 260221D014 | R/T |  | 일반 |  | 3겹 순수 프리미엄 더 퍼스트 30m (코튼함유) | 3 | 30 | 적 합 | 107 | 114 | 126 |  |  | 30.2 | 14.05 | 3506 | 1020 | [6 empty] | 60 | 0.4 | 양호 | 합격 | 무 | 양호 | 양호 | 무 | 불검출 | 합격
2월 |  | 가공6 | 2026-02-21 | 문종실 | 3 | 24 | 0 | 14.5 | 30 | 260220D037 | R/T |  | 일반 |  | 3겹 순수 프리미엄 더 퍼스트 30m (코튼함유) | 3 | 30 | 적 합 | 108 | 114 | 126 | 123 | 2.380952 | 30.2 | 13.78 | 3623 | 660 | 0.416 | 0.412 | 0.415 | 0.422 | 0.423 | 0.4176 |  |  | 양호 | 합격 | 무 | 양호 | 양호 | 무 | 불검출 | 합격
2월 |  | 가공3 | 2026-02-21 | 문종실 | 3 | 24 | 30 | 20 | 210 | 260220C028 | K/T |  |  |  | 데일리 K/T 이지클린 210매 | 2 | 12 | 적 합 | 161 | 113 | 133 | 126 | 5.263158 | 210 | 20.19 | 4296 | 830 | 0.571 | 0.621 | 0.578 | 0.567 | 0.538 | 0.575 |  |  | 양호 | 합격 | 무 | 양호 | 양호 | 무 | 불검출 | 합격
2월 |  | 가공6 | 2026-02-21 | 문종실 | 3 | 3 | 40 | 14.5 | 30 | 260221D025 | R/T |  | 일반 |  | 3겹 순수 프리미엄 더 퍼스트 30m (코튼함유) | 3 | 30 | 적 합 | 106 | 114 | 126 |  |  | 30.2 | 14.19 | 2515 | 800 | [6 empty] | 50 | 0.4 | 양호 | 합격 | 무 | 양호 | 양호 | 무 | 불검출 | 합격
2월 |  | 가공3 | 2026-02-21 | 문종실 | 3 | 4 | 50 | 20 | 200 | 260220C025 | K/T |  |  |  | 데일리 키친타올 200매 | 2 | 12 | 적 합 | 222 | 120 | 132 |  |  | 200 | 20.07 | 5035 | 920 | [8 empty] | 양호 | 합격 | 무 | 양호 | 양호 | 무 | 불검출 | 합격
2월 |  | 가공3 | 2026-02-22 | 송지숙 | 2 | 8 | 20 | 20 | 200 | 260221C032 | K/T |  |  |  | 데일리 키친타올 200매 | 2 | 12 | 적 합 | 222 | 121 | 133 | 127 | 4.511278 | 200 | 19.81 | 4501 | 890 | 0.538 | 0.562 | 0.526 | 0.562 | 0.547 | 0.547 |  |  | 양호 | 합격 | 무 | 양호 | 양호 | 무 | 불검출 | 합격
2월 |  | 가공6 | 2026-02-22 | 송지숙 | 2 | 8 | 50 | 14.5 | 30 | 260221D033 | R/T |  | 일반 |  | 3겹 순수 프리미엄 더 퍼스트 30m (코튼함유) | 3 | 30 | 적 합 | 106 | 114 | 126 | 122 | 3.174603 | 30.3 | 14.45 | 3802 | 930 | 0.432 | 0.412 | 0.436 | 0.405 | 0.413 | 0.4196 |  |  | 양호 | 합격 | 무 | 양호 | 양호 | 무 | 불검출 | 합격
2월 |  | 가공6 | 2026-02-22 | 송지숙 | 2 | 12 | 40 | 14.5 | 30 | 260222D002 | R/T |  | 일반 |  | 3겹 순수 프리미엄 더 퍼스트 30m (코튼함유) | 3 | 30 | 적 합 | 106 | 115 | 127 |  |  | 30.4 | 14.56 | 3353 | 1260 | [8 empty] | 양호 | 합격 | 무 | 양호 | 양호 | 무 | 불검출 | 합격
2월 |  | 가공3 | 2026-02-22 | 송지숙 | 2 | 12 | 20 | 20 | 200 | 260220C010 | K/T |  |  |  | 데일리 키친타올 200매 | 2 | 12 | 적 합 | 221 | 121 | 133 |  |  | 200 | 19.25 | 4174 | 1000 | [8 empty] | 양호 | 합격 | 무 | 양호 | 양호 | 무 | 불검출 | 합격
2월 |  | 가공3 | 2026-02-22 | 박용주 | 4 | 15 | 50 | 20 | 200 | 260220C008 | K/T |  |  |  | 데일리 키친타올 200매 | 2 | 12 | 적 합 | 222 | 121 | 133 | 126 | 5.263158 | 200 | 19.63 | 4587 | 1390 | 0.548 | 0.561 | 0.514 | 0.559 | 0.565 | 0.5494 |  |  | 양호 | 합격 | 무 | 양호 | 양호 | 무 | 불검출 | 합격
2월 |  | 가공6 | 2026-02-22 | 박용주 | 4 | 16 | 10 | 14.5 | 30 | 260222D009 | R/T |  | 일반 |  | 3겹 순수 프리미엄 더 퍼스트 30m (코튼함유) | 3 | 30 | 적 합 | 106 | 114 | 126 | 122 | 3.174603 | 30.3 | 14.34 | 2312 | 1210 | 0.453 | 0.41 | 0.454 | 0.437 | 0.421 | 0.435 |  |  | 양호 | 합격 | 무 | 양호 | 양호 | 무 | 불검출 | 합격
2월 |  | 가공3 | 2026-02-22 | 박용주 | 4 | 19 | 40 | 20 | 200 | 260220C007 | K/T |  |  |  | 데일리 키친타올 200매 | 2 | 12 | 적 합 | 221 | 121 | 133 |  |  | 200 | 19.52 | 5280 | 1640 | [8 empty] | 양호 | 합격 | 무 | 양호 | 양호 | 무 | 불검출 | 합격
2월 |  | 가공3 | 2026-02-22 | 박용주 | 4 | 20 | 30 | 20 | 150 | 품목교체 | K/T |  |  |  | 세븐 셀렉트 KT 150매 (K-7) | 2 | 4 |  | 222 | 120 | 127 |  |  | 150 | 19.61 | 4050 | 1670
2월 |  | 가공6 | 2026-02-22 | 박용주 | 4 | 20 | 50 | 14.5 | 30 | 260222D014 | R/T |  | 일반 |  | 3겹 순수 프리미엄 더 퍼스트 30m (코튼함유) | 3 | 30 | 적 합 | 107 | 114 | 126 |  |  | 30.2 | 14.06 | 2874 | 960 | [6 empty] | 60 | 0.4 | 양호 | 합격 | 무 | 양호 | 양호 | 무 | 불검출 | 합격
2월 |  | 가공3 | 2026-02-22 | 문종실 | 3 | 23 | 50 | 20 | 150 | 260220C019 | K/T |  |  |  | 세븐 셀렉트 KT 150매 (K-7) | 2 | 4 | 적 합 | 222 | 120 | 127 | 120 | 5.511811 | 150 | 20.16 | 4871 | 870 | 0.597 | 0.605 | 0.588 | 0.569 | 0.622 | 0.5962 |  |  | 양호 | 합격 | 무 | 양호 | 양호 | 무 | 불검출 | 합격
2월 |  | 가공6 | 2026-02-22 | 문종실 | 3 | 24 | 10 | 14.5 | 30 | 260222D021 | R/T |  | 일반 |  | 3겹 순수 프리미엄 더 퍼스트 30m (코튼함유) | 3 | 30 | 적 합 | 107 | 114 | 126 | 123 | 2.380952 | 30.2 | 14.15 | 2948 | 380 | 0.419 | 0.442 | 0.391 | 0.429 | 0.402 | 0.4166 |  |  | 양호 | 합격 | 무 | 양호 | 양호 | 무 | 불검출 | 합격
2월 |  | 가공6 | 2026-02-22 | 문종실 | 3 | 3 | 40 | 14.5 | 30 | 260222D026 | R/T |  | 일반 |  | 3겹 순수 프리미엄 30m (P) | 3 | 30 | 적 합 | 107 | 114 | 126 |  |  | 30.2 | 14.17 | 3050 | 1010 | [6 empty] | 40 | 0.4 | 양호 | 합격 | 무 | 양호 | 양호 | 무 | 불검출 | 합격
2월 |  | 가공3 | 2026-02-22 | 문종실 | 3 | 4 | 0 | 20 | 130 | 260220C018 | K/T |  |  |  | 데일리 키친타올 130매 | 2 | 4 | 적 합 | 222 | 120 | 124 |  |  | 130 | 20.44 | 5433 | 1340 | [8 empty] | 양호 | 합격 | 무 | 양호 | 양호 | 무 | 불검출 | 합격
2월 |  | 가공3 | 2026-02-23 | 박용주 | 2 | [9 empty] | 정비(07:00~22:00)
2월 |  | 가공6 | 2026-02-23 | 박용주 | 2 | 7 | 50 | 14.5 | 30 | 260222D028 | R/T |  | 일반 |  | 3겹 순수 프리미엄 30m (P) | 3 | 30 | 적 합 | 106 | 114 | 126 | 123 | 2.380952 | 30.2 | 14.4 | 2407 | 1270 | 0.428 | 0.422 | 0.444 | 0.419 | 0.442 | 0.431 |  |  | 양호 | 합격 | 무 | 양호 | 양호 | 무 | 불검출 | 합격
2월 |  | 가공5 | 2026-02-23 | 박용주 | 2 | 10 | 10 | 14 | 27 | 260214C025 | R/T |  | 일반 |  | 3겹 순수 시그니처 27m (N) | 3 | 30 | 적 합 | 95 | 111 | 117 | 112 | 4.273504 | 27.1 | 13.91 | 3070 | 720 | 0.389 | 0.379 | 0.368 | 0.384 | 0.361 | 0.3762 |  |  | 양호 | 합격 | 무 | 양호 | 양호 | 무 | 불검출 | 합격
2월 |  | 가공6 | 2026-02-23 | 박용주 | 2 | 12 | 10 | 14.5 | 30 | 260223D005 | R/T |  | 일반 |  | 3겹 순수 프리미엄 30m (P) | 3 | 30 | 적 합 | 106 | 114 | 126 |  |  | 30.2 | 14.39 | 2548 | 1120 | [8 empty] | 양호 | 합격 | 무 | 양호 | 양호 | 무 | 불검출 | 합격
2월 |  | 가공5 | 2026-02-23 | 박용주 | 2 | 13 | 20 | 14 | 27 | 260215C008 | R/T |  | 일반 |  | 3겹 순수 시그니처 27m (N) | 3 | 30 | 적 합 | 96 | 112 | 117 |  |  | 27.3 | 13.92 | 3750 | 1040 | [8 empty] | 양호 | 합격 | 무 | 양호 | 양호 | 무 | 불검출 | 합격
2월 |  | 가공6 | 2026-02-23 | 박용주 | 4 | 15 | 50 | 14.5 | 30 | 260223D008 | R/T |  | 일반 |  | 3겹 순수 프리미엄 30m (P) | 3 | 30 | 적 합 | 106 | 114 | 126 | 122 | 3.174603 | 30.2 | 13.84 | 2918 | 1310 | 0.425 | 0.446 | 0.407 | 0.415 | 0.425 | 0.4236 |  |  | 양호 | 합격 | 무 | 양호 | 양호 | 무 | 불검출 | 합격
2월 |  | 가공5 | 2026-02-23 | 박용주 | 4 | 17 | 10 | 14 | 27 | 260215C007 | R/T |  | 일반 |  | 3겹 순수 시그니처 27m (N) | 3 | 30 | 적 합 | 95 | 112 | 117 | 112 | 4.273504 | 27.2 | 13.97 | 3488 | 1110 | 0.362 | 0.422 | 0.374 | 0.4 | 0.358 | 0.3832 |  |  | 양호 | 합격 | 무 | 양호 | 양호 | 무 | 불검출 | 합격
2월 |  | 가공6 | 2026-02-23 | 문종실 | 4 | 19 | 20 | 14.5 | 30 | 260223D013 | R/T |  | 일반 |  | 3겹 순수 프리미엄 30m (P) | 3 | 30 | 적 합 | 107 | 114 | 126 |  |  | 30.2 | 14.21 | 3106 | 880 | [6 empty] | 50 | 0.4 | 양호 | 합격 | 무 | 양호 | 양호 | 무 | 불검출 | 합격
2월 |  | 가공5 | 2026-02-23 | 문종실 | 4 | 20 | 20 | 14 | 27 | 260214C016 | R/T |  | 일반 |  | 3겹 순수 시그니처 27m (N) | 3 | 30 | 적 합 | 96 | 112 | 117 |  |  | 27.2 | 13.82 | 2427 | 970 | [6 empty] | 40 | 0.6 | 양호 | 합격 | 무 | 양호 | 양호 | 무 | 불검출 | 합격
2월 |  | 가공3 | 2026-02-23 | 문종실 | 3 | 23 | 20 | 20 | 130 | 260220C017 | K/T |  |  |  | 데일리 키친타올 130매 | 2 | 4 | 적 합 | 222 | 121 | 124 | 116 | 6.451613 | 135 | 20.55 | 4600 | 1330 | 0.613 | 0.643 | 0.593 | 0.555 | 0.683 | 0.6174 |  |  | 양호 | 합격 | 무 | 양호 | 양호 | 무 | 불검출 | 합격
2월 |  | 가공6 | 2026-02-23 | 문종실 | 3 | 24 | 0 | 14.5 | 30 | 260223D018 | R/T |  | 일반 |  | 3겹 순수 프리미엄 30m (P) | 3 | 30 | 적 합 | 107 | 114 | 126 | 123 | 2.380952 | 30.2 | 14.62 | 2590 | 1010 | 0.421 | 0.422 | 0.422 | 0.423 | 0.398 | 0.4172 |  |  | 양호 | 합격 | 무 | 양호 | 양호 | 무 | 불검출 | 합격
2월 |  | 가공5 | 2026-02-23 | 문종실 | 3 | 1 | 10 | 14 | 27 | 260223C017 | R/T |  | 일반 |  | 3겹 순수 시그니처 27m (N) | 3 | 30 | 적 합 | 96 | 112 | 118 | 114 | 3.389831 | 27.2 | 14.18 | 3402 | 1080 | 0.391 | 0.363 | 0.421 | 0.402 | 0.453 | 0.406 |  |  | 양호 | 합격 | 무 | 양호 | 양호 | 무 | 불검출 | 합격
2월 |  | 가공3 | 2026-02-23 | 문종실 | 3 | 3 | 50 | 20 | 130 | 260220C015 | K/T |  |  |  | 데일리 키친타올 130매 | 2 | 4 | 적 합 | 222 | 120 | 124 |  |  | 130 | 20.27 | 4186 | 1300 | [8 empty] | 양호 | 합격 | 무 | 양호 | 양호 | 무 | 불검출 | 합격
2월 |  | 가공6 | 2026-02-23 | 문종실 | 3 | 4 | 10 | 14.5 | 30 | 260222D016 | R/T |  | 일반 |  | 3겹 순수 프리미엄 30m (P) | 3 | 30 | 적 합 | 106 | 114 | 126 |  |  | 30.2 | 14.31 | 3249 | 950 | [6 empty] | 60 | 0.4 | 양호 | 합격 | 무 | 양호 | 양호 | 무 | 불검출 | 합격
2월 |  | 가공5 | 2026-02-23 | 문종실 | 3 | 5 | 20 | 14 | 27 | 260223C019 | R/T |  | 일반 |  | 3겹 순수 시그니처 27m (N) | 3 | 30 | 적 합 | 95 | 113 | 118 |  |  | 27.3 | 14.33 | 3719 | 1120 | [6 empty] | 40 | 0.5 | 양호 | 합격 | 무 | 양호 | 양호 | 무 | 불검출 | 합격
2월 |  | 가공6 | 2026-02-24 | 권혜림 | 1 | 8 | 20 | 14.5 | 30 | 260223D030 | R/T |  | 일반 |  | 3겹 순수 프리미엄 30m (P) | 3 | 30 | 적 합 | 107 | 114 | 126 | 123 | 2.380952 | 30.3 | 14.43 | 3646 | 1270 | 0.456 | 0.426 | 0.471 | 0.431 | 0.416 | 0.44 |  |  | 양호 | 합격 | 무 | 양호 | 양호 | 무 | 불검출 | 합격
2월 |  | 가공3 | 2026-02-24 | 권혜림 | 1 | 8 | 40 | 20 | 130 | 260218C017 | K/T |  |  |  | 데일리 키친타올 130매 | 2 | 4 | 적 합 | 221 | 120 | 124 | 117 | 5.645161 | 130 | 20.64 | 4851 | 2000 | 0.641 | 0.605 | 0.641 | 0.623 | 0.635 | 0.629 |  |  | 양호 | 합격 | 무 | 양호 | 양호 | 무 | 불검출 | 합격
2월 |  | 가공5 | 2026-02-24 | 권혜림 | 1 | 9 | 20 | 14 | 27 | 260223C023 | R/T |  | 일반 |  | 3겹 순수 시그니처 27m (N) | 3 | 30 | 적 합 | 96 | 112 | 118 | 113 | 4.237288 | 27.3 | 14.21 | 3653 | 1180 | 0.366 | 0.427 | 0.399 | 0.395 | 0.387 | 0.3948 |  |  | 양호 | 합격 | 무 | 양호 | 양호 | 무 | 불검출 | 합격
2월 |  | 가공3 | 2026-02-24 | 권혜림 | 1 | 12 | 0 | 20 | 130 | 260218C011 | K/T |  |  |  | 데일리 키친타올 130매 | 2 | 4 | 적 합 | 222 | 120 | 124 |  |  | 130 | 20.54 | 4665 | 1680 | [8 empty] | 양호 | 합격 | 무 | 양호 | 양호 | 무 | 불검출 | 합격
2월 |  | 가공6 | 2026-02-24 | 권혜림 | 1 | 12 | 20 | 14.5 | 27 | 260223D014 | R/T |  | 일반 |  | 3겹 순수 프리미엄 27m (노블) | 3 | 30 | 적 합 | 107 | 114 | 120 |  |  | 27.4 | 14.54 | 2593 | 1150 | [8 empty] | 양호 | 합격 | 무 | 양호 | 양호 | 무 | 불검출 | 합격
2월 |  | 가공5 | 2026-02-24 | 권혜림 | 1 | 13 | 10 | 14 | 27 | 260224C001 | R/T |  | 일반 |  | 3겹 순수 시그니처 27m (N) | 3 | 30 | 적 합 | 96 | 112 | 118 |  |  | 27.3 | 14.13 | 3617 | 1220 | [8 empty] | 양호 | 합격 | 무 | 양호 | 양호 | 무 | 불검출 | 합격
2월 |  | 가공6 | 2026-02-24 | 박용주 | 4 | 15 | 40 | 14.5 | 27 | 260224D004 | R/T |  | 일반 |  | 3겹 순수 프리미엄 27m (노블) | 3 | 30 | 적 합 | 106 | 114 | 121 | 117 | 3.305785 | 27.4 | 14.52 | 3068 | 1300 | 0.413 | 0.407 | 0.421 | 0.427 | 0.404 | 0.4144 |  |  | 양호 | 합격 | 무 | 양호 | 양호 | 무 | 불검출 | 합격
2월 |  | 가공3 | 2026-02-24 | 박용주 | 4 | 16 | 20 | 20 | 130 | 260218C015 | K/T |  |  |  | 데일리 키친타올 130매 | 2 | 4 | 적 합 | 221 | 121 | 124 | 116 | 6.451613 | 130 | 20.08 | 4779 | 1460 | 0.684 | 0.644 | 0.707 | 0.699 | 0.638 | 0.6744 |  |  | 양호 | 합격 | 무 | 양호 | 양호 | 무 | 불검출 | 합격
2월 |  | 가공5 | 2026-02-24 | 박용주 | 4 | 17 | 10 | 14 | 27 | 260224C007 | R/T |  | 일반 |  | 3겹 순수 시그니처 27m (N) | 3 | 30 | 적 합 | 96 | 112 | 118 | 112 | 5.084746 | 27.2 | 14.04 | 4171 | 1060 | 0.406 | 0.372 | 0.373 | 0.364 | 0.36 | 0.375 |  |  | 양호 | 합격 | 무 | 양호 | 양호 | 무 | 불검출 | 합격
2월 |  | 가공6 | 2026-02-24 | 박용주 | 4 | 19 | 30 | 14.5 | 27 | 260224D004 | R/T |  | 일반 |  | 3겹 순수 프리미엄 27m (노블) | 3 | 30 | 적 합 | 106 | 114 | 120 |  |  | 27.3 | 14.53 | 2482 | 1040 | [6 empty] | 70 | 0.4 | 양호 | 합격 | 무 | 양호 | 양호 | 무 | 불검출 | 합격
2월 |  | 가공3 | 2026-02-24 | 박용주 | 4 | 20 | 10 | 20 | 130 | 260218C015 | K/T |  |  |  | 데일리 키친타올 130매 | 2 | 4 | 적 합 | 221 | 120 | 125 |  |  | 130 | 20.64 | 6002 | 1560 | [8 empty] | 양호 | 합격 | 무 | 양호 | 양호 | 무 | 불검출 | 합격
2월 |  | 가공5 | 2026-02-24 | 박용주 | 4 | 21 | 20 | 14 | 27 | 260224C005 | R/T |  | 일반 |  | 3겹 순수 시그니처 27m (N) | 3 | 30 | 적 합 | 96 | 113 | 118 |  |  | 27.2 | 13.99 | 3504 | 1000 | [6 empty] | 40 | 0.7 | 양호 | 합격 | 무 | 양호 | 양호 | 무 | 불검출 | 합격
2월 |  | 가공3 | 2026-02-24 | 문종실 | 3 | 23 | 40 | 20 | 130 | 260217C020 | K/T |  |  |  | 데일리 키친타올 130매 | 2 | 4 | 적 합 | 221 | 120 | 125 | 117 | 6.4 | 130 | 20.55 | 4908 | 1500 | 0.604 | 0.676 | 0.633 | 0.647 | 0.649 | 0.6418 |  |  | 양호 | 합격 | 무 | 양호 | 양호 | 무 | 불검출 | 합격
2월 |  | 가공6 | 2026-02-24 | 문종실 | 3 | 24 | 0 | 14.5 | 30 | 260224D018 | R/T |  | 일반 |  | 3겹 순수 프리미엄 더 퍼스트 30m (코튼함유) | 3 | 30 | 적 합 | 107 | 114 | 126 | 123 | 2.380952 | 30.3 | 14.42 | 3415 | 1280 | 0.416 | 0.424 | 0.439 | 0.433 | 0.415 | 0.4254 |  |  | 양호 | 합격 | 무 | 양호 | 양호 | 무 | 불검출 | 합격
2월 |  | 가공5 | 2026-02-24 | 문종실 | 3 | 24 | 50 | 14 | 27 | 260224C015 | R/T |  | 일반 |  | 3겹 순수 시그니처 27m (N) | 3 | 30 | 적 합 | 96 | 112 | 118 | 114 | 3.389831 | 27.3 | 14.08 | 3268 | 1030 | 0.379 | 0.405 | 0.409 | 0.439 | 0.399 | 0.4062 |  |  | 양호 | 합격 | 무 | 양호 | 양호 | 무 | 불검출 | 합격
2월 |  | 가공6 | 2026-02-24 | 문종실 | 3 | 3 | 30 | 14.5 | 30 | 260224D020 | R/T |  | 일반 |  | 3겹 순수 프리미엄 더 퍼스트 30m (코튼함유) | 3 | 30 | 적 합 | 106 | 114 | 127 |  |  | 30.2 | 14.43 | 2505 | 730 | [6 empty] | 50 | 0.4 | 양호 | 합격 | 무 | 양호 | 양호 | 무 | 불검출 | 합격
2월 |  | 가공3 | 2026-02-24 | 문종실 | 3 | 3 | 50 | 20 | 130 | 260218C006 | K/T |  |  |  | 데일리 키친타올 130매 | 2 | 4 | 적 합 | 222 | 121 | 124 |  |  | 130 | 19.72 | 4757 | 1410 | [8 empty] | 양호 | 합격 | 무 | 양호 | 양호 | 무 | 불검출 | 합격
2월 |  | 가공5 | 2026-02-24 | 문종실 | 3 | 5 | 0 | 14 | 27 | 260224C021 | R/T |  | 일반 |  | 3겹 순수 시그니처 27m (N) | 3 | 30 | 적 합 | 96 | 112 | 118 |  |  | 27.2 | 13.92 | 3655 | 920 | [6 empty] | 30 | 0.6 | 양호 | 합격 | 무 | 양호 | 양호 | 무 | 불검출 | 합격
2월 |  | 가공3 | 2026-02-25 | 박용주 | 1 | 7 | 50 | 20 | 130 | 260218C007 | K/T |  |  |  | 데일리 키친타올 130매 | 2 | 4 | 적 합 | 221 | 120 | 125 | 117 | 6.4 | 130 | 20.06 | 4125 | 1490 | 0.738 | 0.704 | 0.704 | 0.74 | 0.741 | 0.7254 |  |  | 양호 | 합격 | 무 | 양호 | 양호 | 무 | 불검출 | 합격
2월 |  | 가공6 | 2026-02-25 | 박용주 | 1 | 8 | 30 | 14.5 | 30 | 260224D031 | R/T |  | 일반 |  | 3겹 순수 프리미엄 더 퍼스트 30m (코튼함유) | 3 | 30 | 적 합 | 106 | 114 | 126 | 122 | 3.174603 | 30.2 | 14.3 | 2619 | 1270 | 0.43 | 0.425 | 0.413 | 0.385 | 0.43 | 0.4166 |  |  | 양호 | 합격 | 무 | 양호 | 양호 | 무 | 불검출 | 합격
2월 |  | 가공5 | 2026-02-25 | 박용주 | 1 | 9 | 40 | 14 | 27 | 260215C016 | R/T |  | 일반 |  | 3겹 순수 시그니처 27m (N) | 3 | 30 | 적 합 | 96 | 113 | 118 | 112 | 5.084746 | 27.3 | 13.9 | 3350 | 990 | 0.375 | 0.442 | 0.376 | 0.398 | 0.347 | 0.3876 |  |  | 양호 | 합격 | 무 | 양호 | 양호 | 무 | 불검출 | 합격
2월 |  | 가공3 | 2026-02-25 | 박용주 | 1 | 11 | 50 | 20 | 130 | 260218C005 | K/T |  |  |  | 데일리 키친타올 130매 | 2 | 4 | 적 합 | 221 | 120 | 125 |  |  | 130 | 19.52 | 5706 | 1610 | [8 empty] | 양호 | 합격 | 무 | 양호 | 양호 | 무 | 불검출 | 합격
2월 |  | 가공6 | 2026-02-25 | 박용주 | 1 | 12 | 30 | 14.5 | 30 | 260225D003 | R/T |  | 일반 |  | 3겹 순수 프리미엄 더 퍼스트 30m (코튼함유) | 3 | 30 | 적 합 | 106 | 114 | 126 |  |  | 30.2 | 14.15 | 3043 | 890 | [8 empty] | 양호 | 합격 | 무 | 양호 | 양호 | 무 | 불검출 | 합격
2월 |  | 가공5 | 2026-02-25 | 박용주 | 1 | 13 | 30 | 14 | 27 | 260224C016 | R/T |  | 일반 |  | 3겹 순수 시그니처 27m (N) | 3 | 30 | 적 합 | 96 | 113 | 118 |  |  | 27.3 | 14.05 | 3399 | 1210 | [8 empty] | 양호 | 합격 | 무 | 양호 | 양호 | 무 | 불검출 | 합격
2월 |  | 가공3 | 2026-02-25 | 박용주 | 1 | 13 | 50 | 20 | 130 | 품목교체 | K/T |  |  |  | 데일리 키친타올 130매 | 2 | 2 | 적 합 | 222 | 121 | 125 |  |  | 130 | 19.82 | 4472 | 1550 | [8 empty] | 양호 | 합격 | 무 | 양호 | 양호 | 무 | 불검출 | 합격
2월 |  | 가공3 | 2026-02-25 | 박용주 | 4 | 15 | 50 | 20 | 130 | 260218C003 | K/T |  |  |  | 데일리 키친타올 130매 | 2 | 2 | 적 합 | 221 | 120 | 124 | 115 | 7.258065 | 130 | 19.4 | 5126 | 1850 | 0.653 | 0.591 | 0.675 | 0.661 | 0.655 | 0.647 |  |  | 양호 | 합격 | 무 | 양호 | 양호 | 무 | 불검출 | 합격
2월 |  | 가공6 | 2026-02-25 | 박용주 | 4 | 16 | 20 | 14.5 | 30 | 260225D008 | R/T |  | 일반 |  | 3겹 순수 프리미엄 더 퍼스트 30m (코튼함유) | 3 | 30 | 적 합 | 106 | 114 | 126 | 122 | 3.174603 | 30.2 | 14.14 | 2417 | 970 | 0.413 | 0.414 | 0.419 | 0.412 | 0.419 | 0.4154 |  |  | 양호 | 합격 | 무 | 양호 | 양호 | 무 | 불검출 | 합격
2월 |  | 가공5 | 2026-02-25 | 박용주 | 4 | 17 | 10 | 14 | 27 | 260224C009 | R/T |  | 일반 |  | 3겹 순수 시그니처 27m (N) | 3 | 30 | 적 합 | 96 | 113 | 118 | 113 | 4.237288 | 27.3 | 13.9 | 2462 | 1170 | 0.354 | 0.374 | 0.373 | 0.355 | 0.346 | 0.3604 |  |  | 양호 | 합격 | 무 | 양호 | 양호 | 무 | 불검출 | 합격
2월 |  | 가공3 | 2026-02-25 | 송지숙 | 4 | 19 | 50 | 20 | 130 | 260217C018 | K/T |  |  |  | 데일리 키친타올 130매 | 2 | 2 | 적 합 | 221 | 121 | 124 |  |  | 130 | 20.18 | 4782 | 1670 | [8 empty] | 양호 | 합격 | 무 | 양호 | 양호 | 무 | 불검출 | 합격
2월 |  | 가공6 | 2026-02-25 | 송지숙 | 4 | 20 | 10 | 14.5 | 30 | 260225D013 | R/T |  | 일반 |  | 3겹 순수 프리미엄 더 퍼스트 30m (코튼함유) | 3 | 30 | 적 합 | 106 | 114 | 126 |  |  | 30.3 | 14.55 | 3506 | 1340 | [6 empty] | 85 | 0.4 | 양호 | 합격 | 무 | 양호 | 양호 | 무 | 불검출 | 합격
2월 |  | 가공5 | 2026-02-25 | 송지숙 | 4 | 20 | 50 | 14 | 27 | 260215C002 | R/T |  | 일반 |  | 3겹 순수 시그니처 27m (N) | 3 | 30 | 적 합 | 96 | 113 | 117 |  |  | 27.4 | 14.25 | 3618 | 1230 | [6 empty] | 85 | 0.8 | 양호 | 합격 | 무 | 양호 | 양호 | 무 | 불검출 | 합격
2월 |  | 가공5 | 2026-02-25 | 송지숙 | 2 | 24 | 50 | 14 | 27 | 260224C011 | R/T |  | 일반 |  | 3겹 순수 시그니처 27m (N) | 3 | 30 | 적 합 | 96 | 113 | 118 | 113 | 4.237288 | 27.3 | 13.85 | 3376 | 1070 | 0.359 | 0.394 | 0.399 | 0.386 | 0.378 | 0.3832 |  |  | 양호 | 합격 | 무 | 양호 | 양호 | 무 | 불검출 | 합격
2월 |  | 가공3 | 2026-02-25 | 송지숙 | 2 | 23 | 40 | 20 | 130 | 260218C004 | K/T |  |  |  | 데일리 키친타올 130매 | 2 | 2 | 적 합 | 222 | 120 | 124 | 115 | 7.258065 | 130 | 19.32 | 5147 | 1580 | 0.637 | 0.638 | 0.707 | 0.65 | 0.616 | 0.6496 |  |  | 양호 | 합격 | 무 | 양호 | 양호 | 무 | 불검출 | 합격
2월 |  | 가공6 | 2026-02-25 | 송지숙 | 2 | 24 | 0 | 14.5 | 30 | 260225D019 | R/T |  | 일반 |  | 3겹 순수 프리미엄 더 퍼스트 30m (코튼함유) | 3 | 30 | 적 합 | 107 | 114 | 126 | 122 | 3.174603 | 30.3 | 14.85 | 2733 | 1200 | 0.443 | 0.431 | 0.405 | 0.431 | 0.444 | 0.4308 |  |  | 양호 | 합격 | 무 | 양호 | 양호 | 무 | 불검출 | 합격
2월 |  | 가공6 | 2026-02-25 | 송지숙 | 2 | 3 | 50 | 14.5 | 30 | 260225D023 | R/T |  | 일반 |  | 3겹 순수 프리미엄 더 퍼스트 30m (코튼함유) | 3 | 30 | 적 합 | 106 | 114 | 126 |  |  | 30.2 | 14.23 | 1901 | 1170 | [6 empty] | 90 | 0.4 | 양호 | 합격 | 무 | 양호 | 양호 | 무 | 불검출 | 합격
2월 |  | 가공3 | 2026-02-25 | 송지숙 | 2 | 3 | 30 | 20 | 130 | 260218C008 | K/T |  |  |  | 데일리 키친타올 130매 | 2 | 2 | 적 합 | 221 | 121 | 126 |  |  | 130 | 19.35 | 3560 | 1430 | [8 empty] | 양호 | 합격 | 무 | 양호 | 양호 | 무 | 불검출 | 합격
2월 |  | 가공5 | 2026-02-25 | 송지숙 | 2 | 5 | 0 | 14 | 27 | 260214C029 | R/T |  | 일반 |  | 3겹 순수 시그니처 27m (N) | 3 | 30 | 적 합 | 96 | 113 | 117 |  |  | 27.4 | 13.94 | 3736 | 1200 | [6 empty] | 45 | 0.6 | 양호 | 합격 | 무 | 양호 | 양호 | 무 | 불검출 | 합격
2월 |  | 가공6 | 2026-02-26 | 권혜림 | 1 | 8 | 20 | 14.5 | 30 | 260225D004 | R/T |  | 일반 |  | 3겹 순수 프리미엄 30m (P) | 3 | 30 | 적 합 | 107 | 114 | 126 | 123 | 2.380952 | 30.3 | 14.4 | 3991 | 1140 | 0.441 | 0.437 | 0.431 | 0.427 | 0.433 | 0.4338 |  |  | 양호 | 합격 | 무 | 양호 | 양호 | 무 | 불검출 | 합격
2월 |  | 가공3 | 2026-02-26 | 권혜림 | 1 | 8 | 40 | 20 | 130 | 260218C014 | K/T |  |  |  | 데일리 키친타올 130매 | 2 | 2 | 미절취 불량 | 222 | 121 | 125 | 117 | 6.4 | 130 | 20.74 | 5232 | 1610 | 0.681 | 0.683 | 0.705 | 0.674 | 0.654 | 0.6794 |  |  | 불량 | 합격 | 무 | 양호 | 양호 | 무 | 불검출 | 불합격
2월 |  | 가공5 | 2026-02-26 | 권혜림 | 1 | 9 | 40 | 14 | 27 | 260215C015 | R/T |  | 일반 |  | 3겹 순수 시그니처 27m (N) | 3 | 30 | 적 합 | 96 | 112 | 117 | 112 | 4.273504 | 27.2 | 13.91 | 2611 | 1160 | 0.364 | 0.397 | 0.388 | 0.384 | 0.363 | 0.3792 |  |  | 양호 | 합격 | 무 | 양호 | 양호 | 무 | 불검출 | 합격
2월 |  | 가공6 | 2026-02-26 | 권혜림 | 1 | 12 | 20 | 14.5 | 30 | 260226D002 | R/T |  | 일반 |  | 3겹 순수 프리미엄 30m (P) | 3 | 30 | 적 합 | 107 | 114 | 126 |  |  | 30.2 | 14 | 3398 | 1140 | [8 empty] | 양호 | 합격 | 무 | 양호 | 양호 | 무 | 불검출 | 합격
2월 |  | 가공3 | 2026-02-26 | 권혜림 | 1 | 12 | 40 | 20 | 130 | 260218C016 | K/T |  |  |  | 데일리 키친타올 130매 | 2 | 2 | 적 합 | 222 | 121 | 125 |  |  | 130 | 20.18 | 4217 | 1570 | [8 empty] | 양호 | 합격 | 무 | 양호 | 양호 | 무 | 불검출 | 합격
2월 |  | 가공5 | 2026-02-26 | 권혜림 | 1 | 13 | 10 | 14 | 27 | 260214C021 | R/T |  | 일반 |  | 3겹 순수 시그니처 27m (N) | 3 | 30 | 적 합 | 96 | 112 | 117 |  |  | 27.2 | 13.95 | 3739 | 1030 | [8 empty] | 양호 | 합격 | 무 | 양호 | 양호 | 무 | 불검출 | 합격
2월 |  | 가공3 | 2026-02-26 | 권혜림 | 1 | 13 | 40 | 20 | 180 | 품목교체 | K/T |  |  |  | 데일리 K/T 180매 | 2 | 2 |  | 222 | 121 | 129 |  |  | 180 | 19.89 | 4412 | 1520 | [8 empty] | 양호 | 합격 | 무 | 양호 | 양호 | 무 | 불검출 | 합격
2월 |  | 가공6 | 2026-02-26 | 박용주 | 4 | 15 | 30 | 14.5 | 30 | 260226D007 | R/T |  | 일반 |  | 3겹 순수 프리미엄 30m (P) | 3 | 30 | 적 합 | 106 | 114 | 127 | 123 | 3.149606 | 30.3 | 14.24 | 2799 | 1270 | 0.419 | 0.42 | 0.441 | 0.432 | 0.432 | 0.4288 |  |  | 양호 | 합격 | 무 | 양호 | 양호 | 무 | 불검출 | 합격
2월 |  | 가공3 | 2026-02-26 | 박용주 | 4 | 16 | 20 | 20 | 180 | 260218C024 | K/T |  |  |  | 데일리 K/T 180매 | 2 | 2 | 적 합 | 221 | 121 | 130 | 122 | 6.153846 | 180 | 20 | 4969 | 1730 | 0.603 | 0.555 | 0.586 | 0.597 | 0.582 | 0.5846 |  |  | 양호 | 합격 | 무 | 양호 | 양호 | 무 | 불검출 | 합격
2월 |  | 가공5 | 2026-02-26 | 박용주 | 4 | 17 | 10 | 14 | 27 | 260214C007 | R/T |  | 일반 |  | 3겹 순수 시그니처 27m (N) | 3 | 30 | 적 합 | 96 | 112 | 117 | 112 | 4.273504 | 27.2 | 14.01 | 3028 | 1010 | 0.373 | 0.386 | 0.423 | 0.384 | 0.394 | 0.392 |  |  | 양호 | 합격 | 무 | 양호 | 양호 | 무 | 불검출 | 합격
2월 |  | 가공6 | 2026-02-26 | 박용주 | 4 | 19 | 50 | 14.5 | 30 | 260226D013 | R/T |  | 일반 |  | 3겹 순수 프리미엄 30m (P) | 3 | 30 | 적 합 | 106 | 114 | 126 |  |  | 30.2 | 14.34 | 2904 | 1420 | [6 empty] | 75 | 0.5 | 양호 | 합격 | 무 | 양호 | 양호 | 무 | 불검출 | 합격
2월 |  | 가공3 | 2026-02-26 | 박용주 | 4 | 20 | 40 | 20 | 180 | 260218C018 | K/T |  |  |  | 데일리 K/T 180매 | 2 | 2 | 적 합 | 221 | 121 | 129 |  |  | 180 | 20.37 | 5167 | 1840 | [8 empty] | 양호 | 합격 | 무 | 양호 | 양호 | 무 | 불검출 | 합격
2월 |  | 가공5 | 2026-02-26 | 박용주 | 4 | 21 | 30 | 14 | 27 | 260214C020 | R/T |  | 일반 |  | 3겹 순수 시그니처 27m (N) | 3 | 30 | 적 합 | 95 | 112 | 117 |  |  | 27.2 | 14.1 | 3345 | 1060 | [6 empty] | 40 | 0.7 | 양호 | 합격 | 무 | 양호 | 양호 | 무 | 불검출 | 합격
2월 |  | 가공3 | 2026-02-26 | 송지숙 | 2 | 23 | 40 | 20 | 180 | 260219C006 | K/T |  |  |  | 데일리 K/T 180매 | 2 | 2 | 적 합 | 222 | 121 | 129 | 123 | 4.651163 | 180 | 20.18 | 4060 | 1240 | 0.585 | 0.577 | 0.584 | 0.584 | 0.582 | 0.5824 |  |  | 양호 | 합격 | 무 | 양호 | 양호 | 무 | 불검출 | 합격
2월 |  | 가공6 | 2026-02-26 | 송지숙 | 2 | 24 | 0 | 14.5 | 30 | 260226D019 | R/T |  | 일반 |  | 3겹 순수 프리미엄 30m (P) | 3 | 30 | 적 합 | 107 | 114 | 126 | 123 | 2.380952 | 30.4 | 14.36 | 3624 | 1480 | 0.411 | 0.414 | 0.457 | 0.425 | 0.464 | 0.4342 |  |  | 양호 | 합격 | 무 | 양호 | 양호 | 무 | 불검출 | 합격
2월 |  | 가공5 | 2026-02-26 | 송지숙 | 2 | 24 | 50 | 14 | 27 | 260215C012 | R/T |  | 일반 |  | 3겹 순수 시그니처 27m (N) | 3 | 30 | 적 합 | 96 | 112 | 117 | 113 | 3.418803 | 27.2 | 14.35 | 3437 | 1190 | 0.359 | 0.396 | 0.399 | 0.371 | 0.358 | 0.3766 |  |  | 양호 | 합격 | 무 | 양호 | 양호 | 무 | 불검출 | 합격
2월 |  | 가공6 | 2026-02-26 | 송지숙 | 2 | 4 | 0 | 14.5 | 30 | 260226D021 | R/T |  | 일반 |  | 3겹 순수 프리미엄 30m (P) | 3 | 30 | 적 합 | 106 | 114 | 126 |  |  | 30.4 | 14.26 | 3523 | 950 | [6 empty] | 70 | 0.3 | 양호 | 합격 | 무 | 양호 | 양호 | 무 | 불검출 | 합격
2월 |  | 가공3 | 2026-02-26 | 송지숙 | 2 | 3 | 40 | 20 | 180 | 260220C002 | K/T |  |  |  | 데일리 K/T 180매 | 2 | 2 | 적 합 | 222 | 120 | 129 |  |  | 180 | 19.52 | 4075 | 1490 | [8 empty] | 양호 | 합격 | 무 | 양호 | 양호 | 무 | 불검출 | 합격
2월 |  | 가공5 | 2026-02-26 | 송지숙 | 2 | 5 | 10 | 13.5 | 22 | 260216C006 | R/T |  | 기획 |  | 3겹 니가 필요해 22m | 3 | 30 | 적 합 | 96 | 112 | 110 |  |  | 22.2 | 13.1 | 3195 | 1140 | [6 empty] | 65 | 0.7 | 양호 | 합격 | 무 | 양호 | 양호 | 무 | 불검출 | 합격
2월 |  | 가공6 | 2026-02-27 | 권혜림 | 1 | 8 | 10 | 14.5 | 30 | 260222D004 | R/T |  | 일반 |  | 3겹 순수 프리미엄 30m (P) | 3 | 30 | 적 합 | 107 | 114 | 126 | 123 | 2.380952 | 30.3 | 14.35 | 3073 | 800 | 0.429 | 0.432 | 0.435 | 0.438 | 0.426 | 0.432 |  |  | 양호 | 합격 | 무 | 양호 | 양호 | 무 | 불검출 | 합격
2월 |  | 가공3 | 2026-02-27 | 권혜림 | 1 | 8 | 30 | 20 | 100 | 260220C002 | K/T |  |  |  | 데일리 KT 100매 (견본용) | 2 | 2 | 적 합 | 222 | 120 | 110 | 102 | 7.272727 | 100 | 19.88 | 3953 | 1530 | 0.656 | 0.676 | 0.668 | 0.667 | 0.664 | 0.6662 |  |  | 양호 | 합격 | 무 | 양호 | 양호 | 무 | 불검출 | 합격
2월 |  | 가공5 | 2026-02-27 | 권혜림 | 1 | 9 | 30 | 13.5 | 22 | 260216C002 | R/T |  | 기획 |  | 3겹 니가 필요해 22m | 3 | 30 | 적 합 | 96 | 112 | 110 | 104 | 5.454545 | 22.2 | 13.37 | 1971 | 1180 | 0.383 | 0.425 | 0.427 | 0.383 | 0.403 | 0.4042 |  |  | 양호 | 합격 | 무 | 양호 | 양호 | 무 | 불검출 | 합격
2월 |  | 가공6 | 2026-02-27 | 권혜림 | 1 | 12 | 20 | 14.5 | 30 | 260227D002 | R/T |  | 일반 |  | 3겹 순수 프리미엄 30m (P) | 3 | 30 | 적 합 | 107 | 114 | 126 |  |  | 30.3 | 14.37 | 2864 | 1070 | [8 empty] | 양호 | 합격 | 무 | 양호 | 양호 | 무 | 불검출 | 합격
2월 |  | 가공3 | 2026-02-27 | 권혜림 | 1 | 12 | 40 | 20 | 100 | 260219C030 | K/T |  |  |  | 데일리 KT 100매 (견본용) | 2 | 2 | 적 합 | 222 | 120 | 110 |  |  | 100 | 19.87 | 3763 | 1110 | [8 empty] | 양호 | 합격 | 무 | 양호 | 양호 | 무 | 불검출 | 합격
2월 |  | 가공5 | 2026-02-27 | 권혜림 | 1 | 13 | 30 | 13.5 | 22 | 260215C022 | R/T |  | 기획 |  | 3겹 니가 필요해 22m | 3 | 30 | 적 합 | 96 | 112 | 111 |  |  | 22.4 | 14.08 | 3690 | 1240 | [8 empty] | 양호 | 합격 | 무 | 양호 | 양호 | 무 | 불검출 | 합격
2월 |  | 가공3 | 2026-02-27 | 문종실 | 3 | 15 | 40 | 20 | 100 | 260219C030 | K/T |  |  |  | 데일리 KT 100매 (견본용) | 2 | 2 | 적 합 | 223 | 120 | 109 | 102 | 6.422018 | 100 | 20.09 | 4079 | 1200 | 0.662 | 0.686 | 0.667 | 0.697 | 0.686 | 0.6796 |  |  | 양호 | 합격 | 무 | 양호 | 양호 | 무 | 불검출 | 합격
2월 |  | 가공6 | 2026-02-27 | 문종실 | 3 | 16 | 0 | 14.5 | 30 | 260227D004 | R/T |  | 일반 |  | 3겹 순수 프리미엄 30m (P) | 3 | 30 | 적 합 | 106 | 114 | 126 | 123 | 2.380952 | 30.3 | 14.29 | 3269 | 910 | 0.421 | 0.435 | 0.401 | 0.428 | 0.417 | 0.4204 |  |  | 양호 | 합격 | 무 | 양호 | 양호 | 무 | 불검출 | 합격
2월 |  | 가공5 | 2026-02-27 | 문종실 | 3 | 17 | 0 | 13.5 | 22 | 260216C014 | R/T |  | 기획 |  | 3겹 니가 필요해 22m | 3 | 30 | 적 합 | 96 | 112 | 111 | 108 | 2.702703 | 22.3 | 13.52 | 2999 | 920 | 0.453 | 0.386 | 0.439 | 0.349 | 0.412 | 0.4078 |  |  | 양호 | 합격 | 무 | 양호 | 양호 | 무 | 불검출 | 합격
2월 |  | 가공6 | 2026-02-27 | 문종실 | 3 | 19 | 20 | 14.5 | 30 | 260227D013 | R/T |  | 일반 |  | 3겹 순수 프리미엄 30m (P) | 3 | 30 | 적 합 | 107 | 114 | 126 |  |  | 30.2 | 14.46 | 2957 | 810 | [6 empty] | 65 | 0.5 | 양호 | 합격 | 무 | 양호 | 양호 | 무 | 불검출 | 합격
2월 |  | 가공5 | 2026-02-27 | 문종실 | 3 | 21 | 10 | 14 | 28 | 260214C026 | R/T |  | 일반 |  | 3겹 순수 시그니처 28m (N) | 3 | 30 | 적 합 | 106 | 113 | 117 |  |  | 28.5 | 13.66 | 3287 | 1050 | [6 empty] | 70 | 0.7 | 양호 | 합격 | 무 | 양호 | 양호 | 무 | 불검출 | 합격
2월 |  | 가공3 | 2026-02-27 | 문종실 | 3 | 21 | 40 | 20 | 115 | 260219C025 | K/T |  |  |  | 데일리 키친타올 110+5매 | 2 | 6 | 적 합 | 223 | 121 | 110 |  |  | 115 | 19.82 | 5043 | 1270 | [8 empty] | 양호 | 합격 | 무 | 양호 | 양호 | 무 | 불검출 | 합격
2월 |  | 가공3 | 2026-02-27 | 송지숙 | 2 | 23 | 30 | 20 | 115 | 260219C011 | K/T |  |  |  | 데일리 키친타올 110+5매 | 2 | 6 | 적 합 | 221 | 121 | 110 | 104 | 5.454545 | 115 | 20.54 | 4394 | 1320 | 0.611 | 0.592 | 0.605 | 0.597 | 0.628 | 0.6066 |  |  | 양호 | 합격 | 무 | 양호 | 양호 | 무 | 불검출 | 합격
2월 |  | 가공6 | 2026-02-27 | 송지숙 | 2 | 23 | 50 | 14.5 | 30 | 260227D018 | R/T |  | 일반 |  | 3겹 순수 프리미엄 30m (P) | 3 | 30 | 적 합 | 106 | 114 | 127 | 123 | 3.149606 | 30.4 | 14.39 | 3321 | 1200 | 0.426 | 0.438 | 0.425 | 0.427 | 0.424 | 0.428 |  |  | 양호 | 합격 | 무 | 양호 | 양호 | 무 | 불검출 | 합격
2월 |  | 가공5 | 2026-02-27 | 송지숙 | 2 | 24 | 50 | 14 | 28 | 260225C010 | R/T |  | 일반 |  | 3겹 순수 시그니처 28m (N) | 3 | 30 | 적 합 | 106 | 113 | 118 | 113 | 4.237288 | 28.3 | 14.28 | 3577 | 1260 | 0.365 | 0.412 | 0.382 | 0.44 | 0.378 | 0.3954 |  |  | 양호 | 합격 | 무 | 양호 | 양호 | 무 | 불검출 | 합격
2월 |  | 가공3 | 2026-02-27 | 송지숙 | 2 | 4 | 0 | 20 | 115 | 260219C012 | K/T |  |  |  | 데일리 키친타올 110+5매 | 2 | 6 | 적 합 | 222 | 121 | 110 |  |  | 115 | 19.72 | 4630 | 1580 | [8 empty] | 양호 | 합격 | 무 | 양호 | 양호 | 무 | 불검출 | 합격
2월 |  | 가공6 | 2026-02-27 | 송지숙 | 2 | 4 | 40 | 14.5 | 33 | 260227D024 | R/T |  | 일반 |  | 3겹 순수 프리미엄 33m (띠지) | 3 | 30 | 적 합 | 99 | 114 | 128 |  |  | 33.2 | 14.19 | 2810 | 1240 | [6 empty] | 70 | 0.4 | 양호 | 합격 | 무 | 양호 | 양호 | 무 | 불검출 | 합격
2월 |  | 가공5 | 2026-02-27 | 송지숙 | 2 | 5 | 10 | 14 | 28 | 260225C007 | R/T |  | 일반 |  | 3겹 순수 시그니처 28m (N) | 3 | 30 | 적 합 | 106 | 112 | 118 |  |  | 28.3 | 14.08 | 2985 | 1270 | [6 empty] | 60 | 0.7 | 양호 | 합격 | 무 | 양호 | 양호 | 무 | 불검출 | 합격
2월 |  | 가공6 | 2026-02-28 | 권혜림 | 1 | 8 | 20 | 14.5 | 33 | 260227D007 | R/T |  | 일반 |  | 3겹 순수 프리미엄 33m (띠지) | 3 | 30 | 적 합 | 98 | 114 | 128 | 124 | 3.125 | 33.2 | 14.29 | 2777 | 1050 | 0.404 | 0.419 | 0.391 | 0.403 | 0.396 | 0.4026 |  |  | 양호 | 합격 | 무 | 양호 | 양호 | 무 | 불검출 | 합격
2월 |  | 가공3 | 2026-02-28 | 권혜림 | 1 | 8 | 40 | 20 | 115 | 260220C003 | K/T |  |  |  | 데일리 키친타올 110+5매 | 2 | 6 | 적 합 | 222 | 120 | 110 | 104 | 5.454545 | 115 | 19.51 | 4637 | 1310 | 0.648 | 0.656 | 0.645 | 0.632 | 0.632 | 0.6426 |  |  | 양호 | 합격 | 무 | 양호 | 양호 | 무 | 불검출 | 합격
2월 |  | 가공6 | 2026-02-28 | 권혜림 | 1 | 12 | 40 | 14.5 | 33 | 260228D005 | R/T |  | 일반 |  | 3겹 순수 프리미엄 33m (띠지) | 3 | 30 | 적 합 | 98 | 114 | 128 |  |  | 33.1 | 14.04 | 2689 | 770 | [8 empty] | 양호 | 합격 | 무 | 양호 | 양호 | 무 | 불검출 | 합격
2월 |  | 가공3 | 2026-02-28 | 권혜림 | 1 | 13 | 0 | 20 | 130 | 260219C003 | K/T |  |  |  | 데일리 그린패키지 130매 | 2 | 6 | 적 합 | 222 | 120 | 115 |  |  | 130 | 20.36 | 5002 | 1620 | [8 empty] | 양호 | 합격 | 무 | 양호 | 양호 | 무 | 불검출 | 합격
2월 |  | 가공3 | 2026-02-28 | 문종실 | 3 | 15 | 30 | 20 | 130 | 260219C004 | K/T |  |  |  | 데일리 그린패키지 130매 | 2 | 6 | 적 합 | 223 | 121 | 116 | 108 | 6.896552 | 130 | 19.61 | 4706 | 1140 | 0.575 | 0.591 | 0.576 | 0.608 | 0.608 | 0.5916 |  |  | 양호 | 합격 | 무 | 양호 | 양호 | 무 | 불검출 | 합격
2월 |  | 가공6 | 2026-02-28 | 문종실 | 3 | 15 | 50 | 14.5 | 33 | 260228D009 | R/T |  | 일반 |  | 3겹 순수 프리미엄 33m (띠지) | 3 | 30 | 적 합 | 99 | 114 | 128 | 124 | 3.125 | 33.1 | 13.79 | 3917 | 800 | 0.425 | 0.41 | 0.415 | 0.415 | 0.429 | 0.4188 |  |  | 양호 | 합격 | 무 | 양호 | 양호 | 무 | 불검출 | 합격
2월 |  | 가공3 | 2026-02-28 | 문종실 | 3 | 19 | 20 | 20 | 130 | 260219C021 | K/T |  |  |  | 데일리 그린패키지 130매 | 2 | 6 | 적 합 | 222 | 120 | 115 |  |  | 130 | 20.27 | 4647 | 1490 | [8 empty] | 양호 | 합격 | 무 | 양호 | 양호 | 무 | 불검출 | 합격
2월 |  | 가공6 | 2026-02-28 | 문종실 | 3 | 19 | 50 | 14.5 | 33 | 260228D012 | R/T |  | 일반 |  | 3겹 순수 프리미엄 33m (띠지) | 3 | 30 | 적 합 | 98 | 114 | 128 |  |  | 33.1 | 14.12 | 2905 | 940 | [6 empty] | 60 | 0.4 | 양호 | 합격 | 무 | 양호 | 양호 | 무 | 불검출 | 합격
2월 |  | 가공3 | 2026-02-28 | 송지숙 | 2 | 23 | 40 | 20 | 130 | 260219C029 | K/T |  |  |  | 데일리 그린패키지 130매 | 2 | 6 | 적 합 | 221 | 120 | 115 | 108 | 6.086957 | 130 | 19.61 | 4990 | 1730 | 0.59 | 0.559 | 0.59 | 0.603 | 0.595 | 0.5874 |  |  | 양호 | 합격 | 무 | 양호 | 양호 | 무 | 불검출 | 합격
2월 |  | 가공6 | 2026-02-28 | 송지숙 | 2 | 24 | 0 | 14.5 | 33 | 260227D029 | R/T |  | 일반 |  | 3겹 순수 프리미엄 33m (띠지) | 3 | 30 | 적 합 | 99 | 113 | 128 | 126 | 1.5625 | 33.3 | 14.25 | 3605 | 1030 | 0.421 | 0.417 | 0.435 | 0.434 | 0.402 | 0.4218 |  |  | 양호 | 합격 | 무 | 양호 | 양호 | 무 | 불검출 | 합격
2월 |  | 가공3 | 2026-02-28 | 송지숙 | 2 | 3 | 30 | 20 | 130 | 260219C018 | K/T |  |  |  | 데일리 그린패키지 130매 | 2 | 6 | 적 합 | 221 | 121 | 115 |  |  | 130 | 20.45 | 4276 | 1430 | [8 empty] | 양호 | 합격 | 무 | 양호 | 양호 | 무 | 불검출 | 합격
2월 |  | 가공6 | 2026-02-28 | 송지숙 | 2 | 4 | 0 | 13.5 | 30 | 260228D032 | R/T |  | 기획 |  | 3겹 순수 디럭스 30m | 3 | 30 | 적 합 | 99 | 114 | 121 |  |  | 30.3 | 13.84 | 3606 | 1090 | [6 empty] | 95 | 0.5 | 양호 | 합격 | 무 | 양호 | 양호 | 무 | 불검출 | 합격
3월 |  | 가공3 | 2026-03-01 | 박용주 | 4 | 8 | 10 | 20 | 150 | 260219C014 | K/T |  |  |  | 데일리 그린패키지 150매 | 2 | 6 | 번들2차실링터짐 | 221 | 121 | 128 | 121 | 5.46875 | 150 | 19.45 | 4463 | 1220 | 0.652 | 0.6 | 0.598 | 0.608 | 0.596 | 0.6108 |  |  | 양호 | 합격 | 무 | 양호 | 양호 | 무 | 불검출 | 불합격
3월 |  | 가공6 | 2026-03-01 | 박용주 | 4 | 8 | 50 | 13.5 | 30 | 260228D038 | R/T |  | 기획 |  | 3겹 순수 디럭스 30m | 3 | 30 | 적 합 | 98 | 114 | 121 | 118 | 2.479339 | 30.3 | 13.73 | 3623 | 1020 | 0.427 | 0.405 | 0.415 | 0.404 | 0.433 | 0.4168 |  |  | 양호 | 합격 | 무 | 양호 | 양호 | 무 | 불검출 | 합격
3월 |  | 가공3 | 2026-03-01 | 박용주 | 4 | 12 | 30 | 20 | 150 | 260218C028 | K/T |  |  |  | 데일리 그린패키지 150매 | 2 | 6 | 텐실없는불량 | 222 | 121 | 127 |  |  | 150 | 19.46 | 4954 | 1310 | [8 empty] | 양호 | 합격 | 무 | 양호 | 양호 | 무 | 불검출 | 불합격
3월 |  | 가공6 | 2026-03-01 | 박용주 | 4 | 13 | 0 | 13.5 | 30 | 260301D005 | R/T |  | 기획 |  | 3겹 순수 디럭스 30m | 3 | 30 | 적 합 | 98 | 114 | 121 |  |  | 30.3 | 13.76 | 3807 | 940 | [8 empty] | 양호 | 합격 | 무 | 양호 | 양호 | 무 | 불검출 | 합격
3월 |  | 가공3 | 2026-03-01 | 문종실 | 3 | 15 | 40 | 20 | 150 | 260219C008 | K/T |  |  |  | 데일리 그린패키지 150매 | 2 | 6 | 적 합 | 222 | 121 | 127 | 119 | 6.299213 | 150 | 19.82 | 4441 | 1460 | 0.577 | 0.611 | 0.588 | 0.591 | 0.624 | 0.5982 |  |  | 양호 | 합격 | 무 | 양호 | 양호 | 무 | 불검출 | 합격
3월 |  | 가공6 | 2026-03-01 | 문종실 | 3 | 16 | 0 | 13.5 | 30 | 260228D030 | R/T |  | 기획 |  | 3겹 순수 디럭스 30m | 3 | 30 | 적 합 | 98 | 114 | 121 | 118 | 2.479339 | 30.2 | 13.54 | 3811 | 740 | 0.372 | 0.393 | 0.391 | 0.386 | 0.397 | 0.3878 |  |  | 양호 | 합격 | 무 | 양호 | 양호 | 무 | 불검출 | 합격
3월 |  | 가공6 | 2026-03-01 | 문종실 | 3 | 19 | 10 | 14.5 | 30 | 260301D014 | R/T |  | 일반 |  | 3겹 순수 프리미엄 (더 클래스) 30m | 3 | 30 | 적 합 | 99 | 114 | 126 |  |  | 30.2 | 14.48 | 3352 | 850 | [6 empty] | 50 | 0.4 | 양호 | 합격 | 무 | 양호 | 양호 | 무 | 불검출 | 합격
3월 |  | 가공3 | 2026-03-01 | 문종실 | 3 | 19 | 40 | 20 | 150 | 260219C013 | K/T |  |  |  | 데일리 키친타올 150매 | 2 | 8 | 적 합 | 222 | 120 | 127 |  |  | 150 | 20.18 | 4847 | 1410 | [8 empty] | 양호 | 합격 | 무 | 양호 | 양호 | 무 | 불검출 | 합격
3월 |  | 가공3 | 2026-03-01 | 송지숙 | 2 | 23 | 30 | 20 | 150 | 260219C029 | K/T |  |  |  | 데일리 키친타올 150매 | 2 | 8 | 적 합 | 222 | 121 | 127 | 120 | 5.511811 | 150 | 19.14 | 4464 | 1280 | 0.619 | 0.638 | 0.389 | 0.629 | 0.641 | 0.5832 |  |  | 양호 | 합격 | 무 | 양호 | 양호 | 무 | 불검출 | 합격
3월 |  | 가공6 | 2026-03-01 | 송지숙 | 2 | 24 | 0 | 14.5 | 30 | 260301D025 | R/T |  | 일반 |  | 3겹 순수 프리미엄 (더 클래스) 30m | 3 | 30 | 적 합 | 99 | 114 | 126 | 123 | 2.380952 | 30.2 | 14.25 | 2771 | 1090 | 0.434 | 0.41 | 0.422 | 0.409 | 0.42 | 0.419 |  |  | 양호 | 합격 | 무 | 양호 | 양호 | 무 | 불검출 | 합격
3월 |  | 가공3 | 2026-03-01 | 송지숙 | 2 | 3 | 40 | 20 | 150 | 260219C001 | K/T |  |  |  | 데일리 키친타올 150매 | 2 | 8 | 적 합 | 221 | 121 | 127 |  |  | 150 | 19.88 | 3914 | 1270 | [8 empty] | 양호 | 합격 | 무 | 양호 | 양호 | 무 | 불검출 | 합격
3월 |  | 가공6 | 2026-03-01 | 송지숙 | 2 | 4 | 0 | 14.5 | 30 | 260301D030 | R/T |  | 일반 |  | 3겹 순수 프리미엄 (더 클래스) 30m | 3 | 30 | 적 합 | 99 | 114 | 126 |  |  | 30.3 | 14.27 | 3038 | 1110 | [6 empty] | 70 | 0.3 | 양호 | 합격 | 무 | 양호 | 양호 | 무 | 불검출 | 합격
3월 |  | 가공3 | 2026-03-02 | 박용주 | 4 | 7 | 40 | 20 | 150 | 260219C002 | K/T |  |  |  | 데일리 키친타올 150매 | 2 | 8 | 적 합 | 222 | 121 | 127 | 120 | 5.511811 | 150 | 20.09 | 5137 | 1510 | 0.649 | 0.606 | 0.595 | 0.645 | 0.585 | 0.616 |  |  | 양호 | 합격 | 무 | 양호 | 양호 | 무 | 불검출 | 합격
3월 |  | 가공6 | 2026-03-02 | 박용주 | 4 | 8 | 30 | 14.5 | 30 | 260301D036 | R/T |  | 일반 |  | 3겹 순수 프리미엄 (더 클래스) 30m | 3 | 30 | 적 합 | 98 | 114 | 126 | 122 | 3.174603 | 30.2 | 14.41 | 3281 | 1140 | 0.427 | 0.417 | 0.411 | 0.406 | 0.426 | 0.4174 |  |  | 양호 | 합격 | 무 | 양호 | 양호 | 무 | 불검출 | 합격
3월 |  | 가공5 | 2026-03-02 | 박용주 | 4 | 9 | 40 | 14 | 28 | 260223C003 | R/T |  | 일반 |  | 3겹 순수 시그니처 28m (N) | 3 | 30 | 적 합 | 106 | 113 | 118 | 113 | 4.237288 | 28.3 | 14.16 | 2978 | 1300 | 0.357 | 0.358 | 0.409 | 0.373 | 0.352 | 0.3698 |  |  | 양호 | 합격 | 무 | 양호 | 양호 | 무 | 불검출 | 합격
3월 |  | 가공4 | 2026-03-02 | 박용주 | 4 | 10 | 0 | 15.5 | 40 | 260209B016 | R/T | 고지 | 일반 |  | 깨끗한나라 2겹 에코베이직 40m | 2 | 30 | 적 합 | 98 | 113 | 120 | 117 | 2.5 | 40.5 | 16.01 | 1629 | 900 | 0.335 | 0.353 | 0.355 | 0.361 | 0.343 | 0.3494 |  |  | 양호 | 합격 | 무 | 양호 | 양호 | 무 |  | 합격
3월 |  | 가공6 | 2026-03-02 | 박용주 | 4 | 12 | 0 | 14.5 | 30 | 260302D002 | R/T |  | 일반 |  | 3겹 순수 프리미엄 (더 클래스) 30m | 3 | 30 | 적 합 | 98 | 114 | 126 |  |  | 30.2 | 14.3 | 3273 | 1120 | [8 empty] | 양호 | 합격 | 무 | 양호 | 양호 | 무 | 불검출 | 합격
3월 |  | 가공3 | 2026-03-02 | 박용주 | 4 | 13 | 0 | 20 | 150 | 260219C027 | K/T |  |  |  | 데일리 키친타올 150매 | 2 | 8 | 적 합 | 222 | 121 | 127 |  |  | 150 | 19.17 | 4781 | 1660 | [8 empty] | 양호 | 합격 | 무 | 양호 | 양호 | 무 | 불검출 | 합격
3월 |  | 가공4 | 2026-03-02 | 박용주 | 4 | 13 | 30 | 15.5 | 40 | 260205B022 | R/T | 고지 | 일반 |  | 깨끗한나라 2겹 에코베이직 40m | 2 | 30 | 적 합 | 98 | 113 | 120 |  |  | 40.6 | 16.22 | 1865 | 870 | [8 empty] | 양호 | 합격 | 무 | 양호 | 양호 | 무 |  | 합격
3월 |  | 가공5 | 2026-03-02 | 박용주 | 4 | 13 | 50 | 14 | 28 | 260225C002 | R/T |  | 일반 |  | 3겹 순수 시그니처 28m (N) | 3 | 30 | 적 합 | 106 | 112 | 118 |  |  | 28.3 | 14.08 | 3622 | 1130 | [8 empty] | 양호 | 합격 | 무 | 양호 | 양호 | 무 | 불검출 | 합격
3월 |  | 가공6 | 2026-03-02 | 박용주 | 3 | 15 | 40 | 14.5 | 30 | 260302D003 | R/T |  | 일반 |  | 3겹 순수 프리미엄 (더 클래스) 30m | 3 | 30 | 적 합 | 98 | 114 | 126 | 122 | 3.174603 | 30.2 | 14.21 | 3724 | 1120 | 0.387 | 0.409 | 0.42 | 0.426 | 0.435 | 0.4154 |  |  | 양호 | 합격 | 무 | 양호 | 양호 | 무 | 불검출 | 합격
3월 |  | 가공3 | 2026-03-02 | 박용주 | 3 | 16 | 10 | 20 | 150 | 260218C022 | K/T |  |  |  | 데일리 키친타올 150매 | 2 | 8 | 적 합 | 222 | 121 | 127 | 120 | 5.511811 | 150 | 18.97 | 5529 | 1330 | 0.651 | 0.643 | 0.566 | 0.652 | 0.607 | 0.6238 |  |  | 양호 | 합격 | 무 | 양호 | 양호 | 무 | 불검출 | 합격
3월 |  | 가공4 | 2026-03-02 | 박용주 | 3 |  |  |  |  | 품목교체
3월 |  | 가공5 | 2026-03-02 | 박용주 | 3 | 17 | 20 | 14 | 30 | 260223C002 | R/T |  | 일반 |  | 3겹 순수 시그니처 30m (브라운) | 3 | 30 | 적 합 | 96 | 113 | 121 | 116 | 4.132231 | 30.3 | 14.19 | 3438 | 1030 | 0.369 | 0.41 | 0.37 | 0.398 | 0.361 | 0.3816 |  |  | 양호 | 합격 | 무 | 양호 | 양호 | 무 | 불검출 | 합격
3월 |  | 가공6 | 2026-03-02 | 박용주 | 3 | 18 | 30 | 14.5 | 27 | 품목교체 | R/T |  | 일반 |  | 3겹 순수 프리미엄 27m (P) | 3 | 30 |  | 107 | 114 | 120 |  |  | 27.2 | 14.39 | 3717 | 1250
3월 |  | 가공6 | 2026-03-02 | 권혜림 | 3 | 20 | 0 | 14.5 | 27 | 260302D006 | R/T |  | 일반 |  | 3겹 순수 프리미엄 27m (P) | 3 | 30 | 적 합 | 107 | 114 | 120 |  |  | 27.3 | 14.34 | 2850 | 1140 | [6 empty] | 80 | 0.5 | 양호 | 합격 | 무 | 양호 | 양호 | 무 | 불검출 | 합격
3월 |  | 가공3 | 2026-03-02 | 권혜림 | 3 | 20 | 20 | 20 | 150 | 260219C024 | K/T |  |  |  | 데일리 키친타올 150매 | 2 | 8 | 적 합 | 222 | 121 | 127 |  |  | 150 | 20.74 | 4578 | 1960 | [8 empty] | 양호 | 합격 | 무 | 양호 | 양호 | 무 | 불검출 | 합격
3월 |  | 가공4 | 2026-03-02 | 권혜림 | 3 | 21 | 10 | 15.5 | 50 | 260211B009 | R/T | 고지 | 일반 |  | 깨끗한나라 2겹 에코베이직 50m | 2 | 30 | 적 합 | 98 | 113 | 126 |  |  | 51 | 16.04 | 1740 | 980 | [6 empty] | 60 | 1.7 | 양호 | 합격 | 무 | 양호 | 양호 | 무 |  | 합격
3월 |  | 가공5 | 2026-03-02 | 권혜림 | 3 | 21 | 40 | 14 | 30 | 260225C006 | R/T |  | 일반 |  | 3겹 순수 시그니처 30m (브라운) | 3 | 30 | 적 합 | 96 | 112 | 121 |  |  | 30.2 | 14.17 | 3391 | 1320 | [6 empty] | 30 | 0.8 | 양호 | 합격 | 무 | 양호 | 양호 | 무 | 불검출 | 합격
3월 |  | 가공6 | 2026-03-02 | 권혜림 | 1 | 24 | 10 | 14.5 | 27 | 260302D013 | R/T |  | 일반 |  | 3겹 순수 프리미엄 27m (P) | 3 | 30 | 적 합 | 107 | 114 | 120 | 117 | 2.5 | 27.3 | 14.29 | 1903 | 970 | 0.446 | 0.447 | 0.423 | 0.445 | 0.417 | 0.4356 |  |  | 양호 | 합격 | 무 | 양호 | 양호 | 무 | 불검출 | 합격
3월 |  | 가공3 | 2026-03-02 | 권혜림 | 1 | 24 | 30 | 20 | 150 | 260219C031 | K/T |  |  |  | 데일리 키친타올 150매 | 2 | 8 | 적 합 | 222 | 120 | 126 | 119 | 5.555556 | 150 | 19.43 | 4542 | 1630 | 0.668 | 0.679 | 0.692 | 0.622 | 0.622 | 0.6566 |  |  | 양호 | 합격 | 무 | 양호 | 양호 | 무 | 불검출 | 합격
3월 |  | 가공5 | 2026-03-02 | 권혜림 | 1 | 1 | 10 | 14 | 30 | 260223C011 | R/T |  | 일반 |  | 3겹 순수 시그니처 30m (브라운) | 3 | 30 | 적 합 | 96 | 112 | 121 | 117 | 3.305785 | 30.2 | 14.38 | 3539 | 1180 | 0.386 | 0.405 | 0.395 | 0.405 | 0.399 | 0.398 |  |  | 양호 | 합격 | 무 | 양호 | 양호 | 무 | 불검출 | 합격
3월 |  | 가공6 | 2026-03-02 | 권혜림 | 1 | 4 | 0 | 14.5 | 27 | 260302D009 | R/T |  | 일반 |  | 3겹 순수 프리미엄 27m (P) | 3 | 30 | 적 합 | 107 | 114 | 120 |  |  | 27.2 | 14.22 | 2787 | 1140 | [6 empty] | 70 | 0.5 | 양호 | 합격 | 무 | 양호 | 양호 | 무 | 불검출 | 합격
3월 |  | 가공3 | 2026-03-02 | 권혜림 | 1 | 4 | 20 | 20 | 140 | 260218C029 | K/T |  |  |  | 데일리 아껴쓰는 키친타올 140매 | 2 | 8 | 적 합 | 193 | 121 | 126 |  |  | 140 | 19.02 | 4770 | 1380 | [8 empty] | 양호 | 합격 | 무 | 양호 | 양호 | 무 | 불검출 | 합격
3월 |  | 가공5 | 2026-03-02 | 권혜림 | 1 | 4 | 50 | 14 | 30 | 260222C019 | R/T |  | 일반 |  | 3겹 순수 시그니처 30m (브라운) | 3 | 30 | 적 합 | 96 | 113 | 121 |  |  | 30.4 | 14.26 | 3337 | 1040 | [6 empty] | 30 | 1 | 양호 | 합격 | 무 | 양호 | 양호 | 무 | 불검출 | 합격
3월 |  | 가공6 | 2026-03-03 | 박용주 | 4 | 7 | 40 | 14.5 | 27 | 260302D032 | R/T |  | 일반 |  | 3겹 순수 프리미엄 27m (P) | 3 | 30 | 적 합 | 106 | 114 | 120 | 116 | 3.333333 | 27.3 | 14.51 | 3389 | 1210 | 0.436 | 0.432 | 0.452 | 0.449 | 0.444 | 0.4426 |  |  | 양호 | 합격 | 무 | 양호 | 양호 | 무 | 불검출 | 합격
3월 |  | 가공3 | 2026-03-03 | 박용주 | 4 | 8 | 0 | 20 | 140 | 260218C027 | K/T |  |  |  | 데일리 아껴쓰는 키친타올 140매 | 2 | 8 | 적 합 | 222 | 121 | 126 | 117 | 7.142857 | 140 | 20.44 | 5279 | 1480 | 0.632 | 0.594 | 0.598 | 0.66 | 0.606 | 0.618 |  |  | 양호 | 합격 | 무 | 양호 | 양호 | 무 | 불검출 | 합격
3월 |  | 가공4 | 2026-03-03 | 박용주 | 4 | 9 | 30 | 15.5 | 50 | 260211B005 | R/T | 고지 | 일반 |  | 깨끗한나라 2겹 에코베이직 50m | 2 | 30 | 적 합 | 98 | 113 | 127 | 124 | 2.362205 | 51 | 16.21 | 1684 | 900 | 0.306 | 0.302 | 0.317 | 0.301 | 0.306 | 0.3064 |  |  | 양호 | 합격 | 무 | 양호 | 양호 | 무 |  | 합격
3월 |  | 가공5 | 2026-03-03 | 박용주 | 4 | 10 | 0 | 14 | 30 | 260223C027 | R/T |  | 일반 |  | 3겹 순수 시그니처 30m (브라운) | 3 | 30 | 적 합 | 96 | 113 | 121 | 117 | 3.305785 | 30.3 | 14.23 | 3421 | 1230 | 0.373 | 0.434 | 0.399 | 0.412 | 0.368 | 0.3972 |  |  | 양호 | 합격 | 무 | 양호 | 양호 | 무 | 불검출 | 합격
3월 |  | 가공3 | 2026-03-03 | 박용주 | 4 | 12 | 30 | 14.5 | 30 | 260302C020 | R/T |  | 일반 |  | 3겹 클린소프트 30m (S) | 3 | 30 | 적 합 | 96 | 115 | 127 |  |  | 30.6 | 14.49 | 3993 | 1300 | [8 empty] | 양호 | 합격 | 무 | 양호 | 양호 | 무 | 불검출 | 합격
3월 |  | 가공6 | 2026-03-03 | 박용주 | 4 | 12 | 50 | 14.5 | 27 | 260303D004 | R/T |  | 일반 |  | 3겹 순수 프리미엄 27m (P) | 3 | 30 | 적 합 | 106 | 114 | 120 |  |  | 27.3 | 14.52 | 2906 | 1380 | [8 empty] | 양호 | 합격 | 무 | 양호 | 양호 | 무 | 불검출 | 합격
3월 |  | 가공4 | 2026-03-03 | 박용주 | 4 | 13 | 20 | 15.5 | 50 | 260211B002 | R/T | 고지 | 일반 |  | 깨끗한나라 2겹 에코베이직 50m | 2 | 30 | 적 합 | 98 | 113 | 126 |  |  | 50.9 | 16.55 | 1970 | 810 | [8 empty] | 양호 | 합격 | 무 | 양호 | 양호 | 무 |  | 합격
3월 |  | 가공5 | 2026-03-03 | 박용주 | 4 | 13 | 40 | 14 | 30 | 260222C004 | R/T |  | 일반 |  | 3겹 순수 시그니처 30m (브라운) | 3 | 30 | 적 합 | 95 | 113 | 121 |  |  | 30.3 | 14.17 | 3312 | 1190 | [8 empty] | 양호 | 합격 | 무 | 양호 | 양호 | 무 | 불검출 | 합격
3월 |  | 가공3 | 2026-03-03 | 문종실 | 3 | 15 | 40 | 14.5 | 30 | 260302C022 | R/T |  | 일반 |  | 3겹 클린소프트 30m (S) | 3 | 30 | 적 합 | 96 | 114 | 126 | 122 | 3.174603 | 30.2 | 13.99 | 3026 | 1060 | 0.427 | 0.431 | 0.395 | 0.384 | 0.401 | 0.4076 |  |  | 양호 | 합격 | 무 | 양호 | 양호 | 무 | 불검출 | 합격
3월 |  | 가공6 | 2026-03-03 | 문종실 | 3 | 16 | 40 | 14.5 | 27 | 260303D009 | R/T |  | 일반 |  | 3겹 순수 프리미엄 27m (P) | 3 | 30 | 적 합 | 107 | 114 | 120 | 117 | 2.5 | 27.3 | 14.15 | 2579 | 960 | 0.426 | 0.427 | 0.438 | 0.435 | 0.434 | 0.432 |  |  | 양호 | 합격 | 무 | 양호 | 양호 | 무 | 불검출 | 합격
3월 |  | 가공4 | 2026-03-03 | 문종실 | 3 | 17 | 0 | 15.5 | 50 | 260209B011 | R/T | 고지 | 일반 |  | 깨끗한나라 2겹 에코베이직 50m | 2 | 30 | 적 합 | 98 | 114 | 127 | 124 | 2.362205 | 50.9 | 16.09 | 1819 | 870 | 0.303 | 0.318 | 0.309 | 0.332 | 0.334 | 0.3192 |  |  | 양호 | 합격 | 무 | 양호 | 양호 | 무 |  | 합격
3월 |  | 가공5 | 2026-03-03 | 문종실 | 3 | 17 | 20 | 14 | 30 | 260222C020 | R/T |  | 일반 |  | 3겹 순수 시그니처 30m (브라운) | 3 | 30 | 적 합 | 96 | 113 | 121 | 117 | 3.305785 | 30.3 | 14.29 | 3437 | 940 | 0.382 | 0.384 | 0.391 | 0.368 | 0.367 | 0.3784 |  |  | 양호 | 합격 | 무 | 양호 | 양호 | 무 | 불검출 | 합격
3월 |  | 가공6 | 2026-03-03 | 문종실 | 3 | 19 | 20 | 14.5 | 27 | 260303D011 | R/T |  | 일반 |  | 3겹 순수 프리미엄 27m (P) | 3 | 30 | 적 합 | 107 | 114 | 120 |  |  | 27.3 | 14.62 | 3024 | 850 | [6 empty] | 65 | 0.5 | 양호 | 합격 | 무 | 양호 | 양호 | 무 | 불검출 | 합격
3월 |  | 가공3 | 2026-03-03 | 문종실 | 3 | 19 | 40 | 14.5 | 30 | 260302C016 | R/T |  | 일반 |  | 3겹 클린소프트 30m (S) | 3 | 30 | 적 합 | 96 | 114 | 127 |  |  | 30.2 | 13.98 | 3551 | 1070 | [6 empty] | 30 | 0.7 | 양호 | 합격 | 무 | 양호 | 양호 | 무 | 불검출 | 합격
3월 |  | 가공4 | 2026-03-03 | 문종실 | 3 | 21 | 0 | 13.5 | 27 | 260225C025 | R/T |  | 기획 |  | 3겹 소프트 27m | 3 | 30 | 적 합 | 98 | 114 | 117 |  |  | 27.2 | 13.37 | 2769 | 1010 | [8 empty] | 양호 | 합격 | 무 | 양호 | 양호 | 무 | 불검출 | 합격
3월 |  | 가공5 | 2026-03-03 | 문종실 | 3 | 21 | 20 | 14 | 30 | 260222C008 | R/T |  | 일반 |  | 3겹 순수 시그니처 30m (브라운) | 3 | 30 | 적 합 | 96 | 112 | 121 |  |  | 30.2 | 14.09 | 3319 | 960 | [8 empty] | 양호 | 합격 | 무 | 양호 | 양호 | 무 | 불검출 | 합격
3월 |  | 가공6 | 2026-03-03 | 권혜림 | 1 | 24 | 0 | 14.5 | 30 | 260220D023 | R/T |  | 일반 |  | 3겹 순수 프리미엄 30m (P) | 3 | 30 | 적 합 | 107 | 114 | 126 | 122 | 3.174603 | 30.1 | 14.44 | 2016 | 1350 | 0.433 | 0.417 | 0.416 | 0.425 | 0.433 | 0.4248 |  |  | 양호 | 합격 | 무 | 양호 | 양호 | 무 | 불검출 | 합격
3월 |  | 가공5 | 2026-03-03 | 권혜림 | 1 | 24 | 50 | 14 | 30 | 260222C027 | R/T |  | 일반 |  | 3겹 순수 시그니처 30m (브라운) | 3 | 30 | 적 합 | 96 | 115 | 122 | 118 | 3.278689 | 30.4 | 14.61 | 2989 | 1190 | 0.391 | 0.427 | 0.404 | 0.411 | 0.424 | 0.4114 |  |  | 양호 | 합격 | 무 | 양호 | 양호 | 무 | 불검출 | 합격
3월 |  | 가공3 | 2026-03-03 | 권혜림 | 1 | 1 | 20 | 14.5 | 33 | 260302C012 | R/T |  | 일반 |  | 3겹 순수 프리미엄 33m (3-띠지) | 3 | 30 | 적 합 | 98 | 114 | 129 | 126 | 2.325581 | 33.4 | 14.33 | 2318 | 1360 | 0.464 | 0.387 | 0.388 | 0.419 | 0.405 | 0.4126 |  |  | 양호 | 합격 | 무 | 양호 | 양호 | 무 | 불검출 | 합격
3월 |  | 가공6 | 2026-03-03 | 권혜림 | 1 | 4 | 0 | 14.5 | 30 | 260303D024 | R/T |  | 일반 |  | 3겹 순수 프리미엄 30m (P) | 3 | 30 | 적 합 | 107 | 114 | 126 |  |  | 30.1 | 14.65 | 3218 | 1100 | [6 empty] | 60 | 0.5 | 양호 | 합격 | 무 | 양호 | 양호 | 무 | 불검출 | 합격
3월 |  | 가공3 | 2026-03-03 | 권혜림 | 1 | 4 | 20 | 14.5 | 33 | 260302C010 | R/T |  | 일반 |  | 3겹 순수 프리미엄 33m (3-띠지) | 3 | 30 | 적 합 | 98 | 114 | 129 |  |  | 33.1 | 14.75 | 2543 | 1330 | [6 empty] | 30 | 0.9 | 양호 | 합격 | 무 | 양호 | 양호 | 무 | 불검출 | 합격
3월 |  | 가공5 | 2026-03-03 | 권혜림 | 1 | 4 | 50 | 14 | 30 | 260222C007 | R/T |  | 일반 |  | 3겹 순수 시그니처 30m (브라운) | 3 | 30 | 적 합 | 96 | 112 | 121 |  |  | 30.3 | 14.28 | 3646 | 1040 | [6 empty] | 50 | 0.7 | 양호 | 합격 | 무 | 양호 | 양호 | 무 | 불검출 | 합격
3월 |  | 가공6 | 2026-03-04 | 박용주 | 4 | 7 | 50 | 14.5 | 30 | 260303D029 | R/T |  | 일반 |  | 3겹 순수 프리미엄 더 퍼스트 30m (코튼함유) | 3 | 30 | 적 합 | 106 | 114 | 126 | 122 | 3.174603 | 30.2 | 14.59 | 3438 | 1170 | 0.424 | 0.432 | 0.449 | 0.43 | 0.435 | 0.434 |  |  | 양호 | 합격 | 무 | 양호 | 양호 | 무 | 불검출 | 합격
3월 |  | 가공3 | 2026-03-04 | 박용주 | 4 | 8 | 40 | 14.5 | 33 | 260213C003 | R/T |  | 일반 |  | 3겹 순수 프리미엄 33m (3-띠지) | 3 | 30 | 적 합 | 99 | 114 | 128 | 125 | 2.34375 | 33.2 | 14.77 | 3024 | 1040 | 0.443 | 0.423 | 0.45 | 0.44 | 0.448 | 0.4408 |  |  | 양호 | 합격 | 무 | 양호 | 양호 | 무 | 불검출 | 합격
3월 |  | 가공4 | 2026-03-04 | 박용주 | 4 | 9 | 30 | 13.5 | 27 | 260225C023 | R/T |  | 기획 |  | 3겹 소프트 27m | 3 | 30 | 적 합 | 97 | 113 | 116 | 112 | 3.448276 | 27.2 | 13.53 | 2621 | 1200 | 0.52 | 0.478 | 0.503 | 0.501 | 0.517 | 0.5038 |  |  | 양호 | 합격 | 무 | 양호 | 양호 | 무 | 불검출 | 합격
3월 |  | 가공5 | 2026-03-04 | 박용주 | 4 | 9 | 50 | 14 | 30 | 260223C013 | R/T |  | 일반 |  | 3겹 순수 시그니처 30m (브라운) | 3 | 30 | 적 합 | 96 | 112 | 121 | 116 | 4.132231 | 30.2 | 14.43 | 3064 | 990 | 0.374 | 0.421 | 0.383 | 0.392 | 0.372 | 0.3884 |  |  | 양호 | 합격 | 무 | 양호 | 양호 | 무 | 불검출 | 합격
3월 |  | 가공6 | 2026-03-04 | 박용주 | 4 | 12 | 0 | 14.5 | 30 | 260304D001 | R/T |  | 일반 |  | 3겹 순수 프리미엄 더 퍼스트 30m (코튼함유) | 3 | 30 | 적 합 | 106 | 114 | 126 |  |  | 30.2 | 14.18 | 2460 | 970 | [8 empty] | 양호 | 합격 | 무 | 양호 | 양호 | 무 | 불검출 | 합격
3월 |  | 가공3 | 2026-03-04 | 박용주 | 4 | 12 | 20 | 14.5 | 33 | 260217C016 | R/T |  | 일반 |  | 3겹 순수 프리미엄 33m (3-띠지) | 3 | 30 | 적 합 | 98 | 114 | 128 |  |  | 33.2 | 14.1 | 2750 | 910 | [8 empty] | 양호 | 합격 | 무 | 양호 | 양호 | 무 | 불검출 | 합격
3월 |  | 가공4 | 2026-03-04 | 박용주 | 4 | 13 | 20 | 13.5 | 27 | 260225C019 | R/T |  | 기획 |  | 3겹 소프트 27m | 3 | 30 | 적 합 | 98 | 114 | 117 |  |  | 27.2 | 13.25 | 2996 | 1270 | [8 empty] | 양호 | 합격 | 무 | 양호 | 양호 | 무 | 불검출 | 합격
3월 |  | 가공5 | 2026-03-04 | 박용주 | 4 | 13 | 40 | 13.5 | 30 | 260216C011 | R/T |  | 기획 |  | 깨끗한나라 더 클린앤소프트 30m (PCMC 호환) | 3 | 30 | 적 합 | 98 | 112 | 120 |  |  | 30.1 | 13.33 | 3056 | 1200 | [8 empty] | 양호 | 합격 | 무 | 양호 | 양호 | 무 | 불검출 | 합격
3월 |  | 가공3 | 2026-03-04 | 송지숙 | 2 | 15 | 30 | 14.5 | 33 | 260210D031 | R/T |  | 일반 |  | 3겹 순수 프리미엄 33m (3-띠지) | 3 | 30 | 원지터짐 혼입불량 | 98 | 114 | 127 | 124 | 2.362205 | 33.2 | 14.32 | 2774 | 1160 | 0.399 | 0.386 | 0.404 | 0.397 | 0.405 | 0.3982 |  |  | 양호 | 합격 | 무 | 양호 | 양호 | 무 | 불검출 | 불합격
3월 |  | 가공6 | 2026-03-04 | 송지숙 | 2 | 16 | 0 | 14.5 | 30 | 260303D026 | R/T |  | 일반 |  | 3겹 벚꽃 로맨틱 27m+3m | 3 | 30 | 적 합 | 99 | 114 | 125 | 122 | 2.4 | 30.2 | 14.11 | 4134 | 1030 | 0.417 | 0.409 | 0.416 | 0.421 | 0.403 | 0.4132 |  |  | 양호 | 합격 | 무 | 양호 | 양호 | 벚꽃향 | 불검출 | 합격
3월 |  | 가공4 | 2026-03-04 | 송지숙 | 2 | 17 | 0 | 13.5 | 27 | 260225C014 | R/T |  | 기획 |  | 3겹 소프트 27m | 3 | 30 | 적 합 | 98 | 114 | 117 | 113 | 3.418803 | 27.2 | 13.43 | 3135 | 1380 | 0.496 | 0.479 | 0.524 | 0.489 | 0.455 | 0.4886 |  |  | 양호 | 합격 | 무 | 양호 | 양호 | 무 | 불검출 | 합격
3월 |  | 가공5 | 2026-03-04 | 송지숙 | 2 | 16 | 40 | 13.5 | 30 | 260215C026 | R/T |  | 기획 |  | 깨끗한나라 더 클린앤소프트 30m (PCMC 호환) | 3 | 30 | 적 합 | 98 | 112 | 121 | 116 | 4.132231 | 30.3 | 13.29 | 2628 | 1030 | 0.359 | 0.382 | 0.386 | 0.369 | 0.357 | 0.3706 |  |  | 양호 | 합격 | 무 | 양호 | 양호 | 무 | 불검출 | 합격
3월 |  | 가공3 | 2026-03-04 | 송지숙 | 2 | 19 | 50 | 13.5 | 27 | 260302C030 | R/T |  | 기획 |  | 3겹 허브가든 데이지 프리미엄 27m | 3 | 30 | 적 합 | 98 | 114 | 117 |  |  | 27.5 | 13.49 | 2751 | 1230 | [6 empty] | 45 | 0.7 | 양호 | 합격 | 무 | 양호 | 양호 | 데이지향 | 불검출 | 합격
3월 |  | 가공6 | 2026-03-04 | 송지숙 | 2 | 20 | 10 | 14.5 | 30 | 260304D012 | R/T |  | 일반 |  | 3겹 벚꽃 로맨틱 27m+3m | 3 | 30 | 적 합 | 99 | 114 | 126 |  |  | 30.2 | 14.36 | 2842 | 1150 | [6 empty] | 55 | 0.4 | 양호 | 합격 | 무 | 양호 | 양호 | 벚꽃향 | 불검출 | 합격
3월 |  | 가공4 | 2026-03-04 | 송지숙 | 2 | 21 | 0 | 13.5 | 27 | 260225C015 | R/T |  | 기획 |  | 3겹 소프트 27m | 3 | 30 | 적 합 | 97 | 114 | 117 |  |  | 27.2 | 13.74 | 3077 | 1230 | [6 empty] | 25 | 1.4 | 양호 | 합격 | 무 | 양호 | 양호 | 무 | 불검출 | 합격
3월 |  | 가공5 | 2026-03-04 | 송지숙 | 2 | 20 | 40 | 13.5 | 30 | 260216C010 | R/T |  | 기획 |  | 깨끗한나라 더 클린앤소프트 30m (PCMC 호환) | 3 | 30 | 적 합 | 98 | 112 | 120 |  |  | 30.2 | 13.63 | 3318 | 1370 | [6 empty] | 75 | 0.7 | 양호 | 합격 | 무 | 양호 | 양호 | 무 | 불검출 | 합격
3월 |  | 가공6 | 2026-03-04 | 권혜림 | 1 | 24 | 0 | 14.5 | 30 | 260302D029 | R/T |  | 일반 |  | 3겹 벚꽃 로맨틱 27m+3m | 3 | 30 | 적 합 | 98 | 114 | 126 | 122 | 3.174603 | 30.2 | 14.26 | 3194 | 1310 | 0.411 | 0.438 | 0.412 | 0.438 | 0.378 | 0.4154 |  |  | 양호 | 합격 | 무 | 양호 | 양호 | 벚꽃향 | 불검출 | 합격
3월 |  | 가공3 | 2026-03-04 | 권혜림 | 1 | 24 | 20 | 13.5 | 27 | 260302C025 | R/T |  | 기획 |  | 3겹 허브가든 데이지 프리미엄 27m | 3 | 30 | 적 합 | 98 | 114 | 117 | 113 | 3.418803 | 27.2 | 13.53 | 2686 | 1400 | 0.398 | 0.386 | 0.433 | 0.424 | 0.406 | 0.4094 |  |  | 양호 | 합격 | 무 | 양호 | 양호 | 데이지향 | 불검출 | 합격
3월 |  | 가공5 | 2026-03-04 | 권혜림 | 1 | 1 | 20 | 13.5 | 30 | 260131D019 | R/T |  | 기획 |  | 깨끗한나라 더 클린앤소프트 30m (PCMC 호환) | 3 | 30 | 적 합 | 98 | 112 | 120 | 115 | 4.166667 | 30.3 | 14.12 | 2493 | 990 | 0.348 | 0.391 | 0.382 | 0.373 | 0.349 | 0.3686 |  |  | 양호 | 합격 | 무 | 양호 | 양호 | 무 | 불검출 | 합격
3월 |  | 가공6 | 2026-03-04 | 권혜림 | 1 | 4 | 0 | 14.5 | 30 | 260303D007 | R/T |  | 일반 |  | 3겹 벚꽃 로맨틱 27m+3m | 3 | 30 | 적 합 | 98 | 114 | 126 |  |  | 30.2 | 14.35 | 3383 | 990 | [6 empty] | 80 | 0.4 | 양호 | 합격 | 무 | 양호 | 양호 | 벚꽃향 | 불검출 | 합격
3월 |  | 가공3 | 2026-03-04 | 권혜림 | 1 | 4 | 20 | 13.5 | 27 | 260304C013 | R/T |  | 기획 |  | 3겹 허브가든 데이지 프리미엄 27m | 3 | 30 | 적 합 | 98 | 114 | 117 |  |  | 27.2 | 13.65 | 2812 | 1430 | [6 empty] | 40 | 1 | 양호 | 합격 | 무 | 양호 | 양호 | 데이지향 | 불검출 | 합격
3월 |  | 가공5 | 2026-03-04 | 권혜림 | 1 | 5 | 0 | 13.5 | 30 | 260131D016 | R/T |  | 기획 |  | 깨끗한나라 더 클린앤소프트 30m (PCMC 호환) | 3 | 30 | 적 합 | 98 | 112 | 120 |  |  | 30.3 | 14.1 | 2415 | 1090 | [6 empty] | 60 | 0.8 | 양호 | 합격 | 무 | 양호 | 양호 | 무 | 불검출 | 합격
Note on K11: 라인에 있는 제품 외관검수
Note on K12: 라인에 있는 제품 외관검수
Note on K33: 라인에 있는 제품 외관검수
Note on Y120: 전달
Note on Y198: 전달
Note on Y306: 전달
Note on K308: 코튼원단사용
Note on Y357: 전달
Note on Y397: 전달
Note on Y434: 길이 전달
Note on Y523: 전달
Note on Y589: 전달
Note on Y726: 현장 전달
Note on Y754: 현장전달
Note on Y755: 현장전달
Note on AB820: 초지4호기 원단이라서 절취강도 높음
Note on AS820: 초지4호기 원단 사용
Note on Y946: 전달
Note on Y953: 전달
Note on Y1003: 전달
Note on Y1065: 전달

## QLT03
MACH_CD | MACH_NM | MSRM_DATE | MSRM_NM | WRK_CLASS | TIME_HOUR | TIME_MIN | LOT_NO | MATNR | MATNR_NM | MACH_CD_TRA | MACH_NM_TRA | WIDTH | BS_WGT | WHITE | BURST | MD | CD | WET_CD | ABSORB | ELONG | THICK | WET_SOLVE | AIR_PERM | PINHOLE | SPOT | FLUORO | FNL_JDGM | RMK
12345