## sheet1
담당 | [5 empty] | 제품사양 | [5 empty] | 측정값 | [12 empty] | 육안검사 | [6 empty] | 최종판정 | 비고
처리순번 | 날짜 | 시 | 분 | 검사자 | 반 | 생산호기_코드 | 생산호기 | 합지 LOT_NO | 가공 LOT_NO | 자재코드 | 품명 | 겹수 | 롤 | 지폭 | 절취간격 | 직경 | 감축직경 | 감축율 | 길이/매수 | 평량 | 파강 | 절취강도 | 두께평균 | 테일실강도 | 절취선상태 | 테일겹분리 | 이물질혼입 | 엠보싱상태 | 포장상태 | 냄새 | 형광검출
| MSRM_DATE | TIME_HOUR | TIME_MIN | MSRM_NM | WRK_CLASS |  | MACH_NM | LOT_NO_AA | LOT_NO_RA | MATNR | MATNR_NM | LAYER_CNT | ROLL_CNT | WIDTH | CUT_INT | DIAM | RED_DIAM | RED_RATE | LEN_CNT | BS_WGT | BREAK | CUT_STR | THK_AVG | TAIL_STR |  | CUT_LINE | TAIL_SPLT | CONTAM | EMBOSS | PACK_STS | SMELL | FLUORO | FNL_JDGM | RMK
1 | 2026-08-09 | 0 | 10 | 송지숙 | 2 |  | 가공 6호기 | 260808D014 | FR26808601 | FRT-FIR0003A | 깨끗한나라 순수 프리미엄 더퍼스트 30m 30롤_R | 3 | 30 | 107 | 114 | 126 | 123 | 2.38 | 30.2 | 14.66 | 3900 | 1420 | 0.41 |  | 양호 | 합격 | 무 | 양호 | 양호 | 무 | 불검출 | 적합